## 1
Протокол не может быть воспроизведен полностью или частично без письменного разрешения испытательной лаборатории | [9 empty] | Применяется при неразрушающем контроле по Схеме Г ГОСТ 18105-2018.
Градуировочная зависимость строится по образцам бетона разрушающим методом.
СТРОИТЕЛЬНАЯ ЛАБОРАТОРИЯ Мостоотряд-41
[5 empty] | Чувашская республика, г.Чебоксары, проезд Лапсарский, д.41 |  |  |  |  | Справочные данные:
[5 empty] | Аттестат аккредитации испытательной лаборатории |  |  |  |  | Таблица 2 ГОСТ 18105-2018 |  |  | Таблица 3 ГОСТ 18105-2018
[5 empty] | №RU.МСС.АЛ.1095 от 18.12.2020 г. |  |  |  |  | n | α |  | n | Vr | Возраст конструкции
[10 empty] | 2 | 2.57 |  | 3 | 4 | <28 | в промежуточном возрасте.
Объект: "Транспортная развязка на пересечении МКАД с Волоколамским шоссе. Эстакада №3 (съезд с внешней стороны МКАД на Волоколамское шоссе в центр)" | [9 empty] | 3 | 2.45 |  | 4 | 5 | =>28 | в проектном возрасте.
[10 empty] | 4 | 2.36 |  | 5 | 6
[10 empty] | 5 | 2.31 |  | 6 | 6.5
[10 empty] | 6 | 2.26 |  | 7 | 7
|  |  |  | ПРОТОКОЛ № |  | 190/3 | от 07.08.2020 |  |  | 7 | 2.23 |  | 8 | 7.5
|  |  | определение прочности бетона неразрушающим методом | [6 empty] | 8 | 2.2 |  | 9 | 7.75
|  |  | монолитных конструкций по ГОСТ 18105-2018 | [9 empty] | 10 | 8
[13 empty] | 11 | 8.2
Дата испытаний: |  | 2020-08-07 | [10 empty] | 12 | 8.4
Конструкция: |  | Барьерное ограждение пролетного строения 3.9-3.10, 3.10-3.11 ось 2 | [10 empty] | 13 | 8.6
[13 empty] | 14 | 8.8
Нормативная документация на продукцию: |  |  |  |  | ГОСТ 26633-2015, ГОСТ 7473-2010 | [7 empty] | 15 | 9
Проектные показатели бетона по прочности: |  |  |  |  | В40 | [7 empty] | 16 | 9.2
Изготовитель бетона |  |  |  |  | МТФ "Мокон" | [7 empty] | 17 | 9.4
Дата бетонирования |  |  |  |  | 2020-07-31 | [7 empty] | 18 | 9.6
Возраст к моменту испытаний |  |  |  |  | 7 | суток | [6 empty] | 19 | 9.8
Метод испытания - неразрушающий по ГОСТ 22690-2015; | [12 empty] | 20 | 10
Партия - неразрушающими методами контролируют не менее одной конструкции каждого вида в промежуточном возрасте. | [12 empty] | 21 | 10.2
Оборудование: ИПС МГ 4.01 зав.№7070 сертификат о калибровке №1/460к до 27.02.2021 г. | [12 empty] | 22 | 10.4
Коэффициенты с градуировочной зависимости: | [12 empty] | 23 | 10.6
а= | 0.76 | b= | 13.33 | [9 empty] | 24 | 10.8
Номер площадки | Дата измерений | Ri сред., МПа | С учетом градуировочной |  | Показатели |  |  |  | Величина |  |  |  | 25 | 11
[5 empty] | 1. Сумма (∑Ri), МПа |  |  |  | 379.814 |  |  |  | 26 | 11.2
1 | 2020-08-07 | 35.3 | 40.158 |  | 2. Количество наблюдений (n), шт |  |  |  | 9 |  |  |  | 27 | 11.4
2 | 2020-08-07 | 35 | 39.93 |  | 3. Среднее арифметическое (Rm), МПа |  |  |  | 42.20156 |  |  |  | 28 | 11.6
3 | 2020-08-07 | 34.9 | 39.854 |  | 4. Класс по прочности "В", МПа |  |  |  | 40 |  |  |  | 29 | 11.8
4 | 2020-08-07 | 40 | 43.73 |  | 5. Требуемая доля проектного класса, % |  |  |  | 75 |  |  |  | 30 | 12
5 | 2020-08-07 | 40 | 43.73 |  | 6. Требуемая доля проектного класса, МПа |  |  |  | 30
6 | 2020-08-07 | 35.7 | 40.462 |  | 7. Среднеквадратические отклонение Sm, МПа |  |  |  | 2.551791
7 | 2020-08-07 | 45 | 47.53 |  | 8. Коэффициент вариации текущий Vm, % |  |  |  | 6.046675
8 | 2020-08-07 | 39 | 42.97 |  | 9. Коэффициент вариации граничный Vr, % |  |  |  | 7.75
9 | 2020-08-07 | 37 | 41.45 |  | 10. Фактический класс бетона Вф, МПа |  |  |  | 33.8
Условие возможности контроля по схеме Г
[5 empty] | Vm |  | ≤ | Vr
[5 empty] | 6.046675 |  | < | 7.75
Можно применять схему Г
Промежуточные расчеты:
[11 empty] | Ri-Rm | (Ri-Rm)^2
[11 empty] | -2.043556 | 4.176119
[11 empty] | -2.271556 | 5.159965
Условия приемки бетона по прочности по ГОСТ 18105-2018 "Бетона. Правила контроля и оценки прочности" (п.8.5.2): | [10 empty] | -2.347556 | 5.511017
[11 empty] | 1.528444 | 2.336142
Вф | ≥ | Внорм | [8 empty] | 1.528444 | 2.336142
33.8 | > | 30 | [8 empty] | -1.739556 | 3.026054
условие выполняется | [10 empty] | 5.328444 | 28.39232
[11 empty] | 0.7684444 | 0.5905069
[11 empty] | -0.7515556 | 0.5648358
ЗАКЛЮЧЕНИЕ:
Фактический класс бетона по прочности монолитной конструкции (Вф) равен 33,8МПа, что не менее требуемой доли класса В40. Следовательно, выполняется требуемое стандартное условие.
Единичная монолитная конструкция (партия) проектного класса В40 в возрасте 7 суток подлежит приемке c 84,5%-ной прочностью согласно ГОСТ 18105-2018
[5 empty] | Инженер строительной лаборатории |  |  | Липин К.Н.
[5 empty] | Начальник строительной лаборатории |  |  | Минеева Я.А.
Formulas:
Дата измерений = [Дата измерений, row above]