## Форма
Протокол не может быть воспроизведен полностью или частично без письменного разрешения испытательной лаборатории | [14 empty] | № протокола | 122/28 | Условия: |  | Образцы | Масса обр | Раруш.нагр | СИ: |  | ФИО | Иванов И.И.
[15 empty] | Дата исп | 2019-09-12 | Температура | 22 | 1 | 800 | 50 | Пресс | Испытательная машина CYBERTRONIC C055. | Должность | Техник строительной лаборатории
[7 empty] | Строительная лаборатория Мостоотряд-41 | [7 empty] | № акта отбора | 122 | Влажность | 56 | 2 | 820 | 60 | Штанген | Штангенциркуль ШЦ 1-150-0.05 | аттестат | Аттестат аккредитации испытательной лаборатории
[7 empty] | Чувашская республика, г.Чебоксары, проезд Лапсарский, д.41 | [7 empty] | дата отбора | 2019-08-15 |  |  | 3 | 812 | 70 | Весы | Весы ПВм-3/32-ЖКИ-П | номер атт | №___________ от __.__.20__ г.
[7 empty] | Аттестат аккредитации испытательной лаборатории | [7 empty] | конструкция | Заполнение трубок УЗД | [7 empty] | Объект | _________________________
[8 empty] | №___________ от __.__.20__ г. | [6 empty] | Марка раств | М50 | Rтр | 5
Протокол №122/28
Акт отбора пробы: № 122 от 15.08.2019 г.
Наименование объекта: _________________________
Наименование конструкции: Заполнение трубок УЗД
Цель испытаний: Контроль прочности образцов-кубов раствора
1. Идентификация объекта: М50
2. Цель отбора: испытание физико-механических свойств раствора
3. Место отбора: Филиал АО "ДиМ" МО-41
4. Место испытания: Строительная лаборатория Мостоотряд-41
5. Условия твердения: нормальные
6. Дата испытания: 12.09.2019 г.
7. Условия испытаний: 1. Температура воздуха, оС : +22 2. Относительная влажность, %: 56
8. Средства измерений используемых при испытаниях:
Испытательная машина CYBERTRONIC C055.
Штангенциркуль ШЦ 1-150-0.05
Весы ПВм-3/32-ЖКИ-П
Методика проведения испытаний: ГОСТ 10180-2012 «Бетоны. Методы определения прочности по контрольным образцам»
№ п/п | Маркировка образца | Дата |  | Возраст, сут | Масса образца, г | Размеры образца, мм |  |  | Средняя плотность, кг/м3 | Разрушающая нагрузка, кН | Масштабный коэффициент | Предел прочности на сжатие с учетом масш.коэфф., МПа |  | Требуемая прочность Rт, МПа
|  | изготовления | испытания |  |  | Длина | Ширина | Высота |  |  |  | Отдельного образца | Средняя
1 | 2 | 3 | 4 | 5 | 6 | 7 | 8 | 9 | 10 | 11 | 12 | 13 | 14 | 15
1 | 15.08.2019 Заполнение трубок УЗД М50 | 2019-08-15 | 2019-09-12 | 28 | 800 | 70.7 | 70.7 | 70.7 | 2293.951 | 50 | 1 | 10.00302 | 12.00363 | 5
2 |  |  |  |  | 820 | 70.7 | 70.7 | 70.7 |  | 60 |  | 12.00363
3 |  |  |  |  | 812 | 70.7 | 70.7 | 70.7 |  | 70 |  | 14.00423
Заключение: По испытанным показателям прочность раствора в возрасте 28 суток составила 240,1% от требуемой прочности 5,0МПа.
|  | Техник строительной лаборатории | [5 empty] | Иванов И.И.
|  | Начальник строительной лаборатории | [5 empty] | Иванов И.И.

## Данные
№ протокола | 122/28 | Условия: |  | Образцы | Масса обр | Раруш.нагр | СИ: |  | ФИО | Иванов И.И.
Дата исп | 2019-09-12 | Температура | 22 | 1 | 800 | 50 | Пресс | Испытательная машина CYBERTRONIC C055. | Должность | Техник строительной лаборатории
№ акта отбора | 122 | Влажность | 56 | 2 | 820 | 60 | Штанген | Штангенциркуль ШЦ 1-150-0.05 | аттестат | Аттестат аккредитации испытательной лаборатории
дата отбора | 2019-08-15 |  |  | 3 | 812 | 70 | Весы | Весы ПВм-3/32-ЖКИ-П | номер атт | №___________ от __.__.20__ г.
конструкция | Заполнение трубок УЗД | [7 empty] | Объект | _________________________
Марка раств | М50 | Rтр | 5