## Ввод данных
| C | Si | Mn | P |  | S |  | Cr |  | Ni |  | Cu |  | V |  | Al |  | Ti |  | Nb |  | N | Ca | Ce | Mo
Факт | 0.27 | 0.61 | 1.44 | 0.018 |  | 0.01 |  | 0.06 |  | 0.03 |  | 0.01
Приблизительно состав соответствует: |  |  |  |  | C=0,27 |  | Si=0,61 |  | Mn=1,44 |  | P=0,018 |  | S=0,01 |  | Cr=0,06 |  | Ni=0,03 |  | Cu=0,01 |  | V=
1
2
3
4
5
6
7
8
9
10
11
12 | 25Г2С |  |  |  | 0.2 | 0.29 | 0.6 | 0.9 | 1.2 | 1.6 | 0 | 0.04 | 0 | 0.045 | 0 | 0.3 | 0 | 0.3 | 0 | 0.3 | - | -
13
14
15
16

## Справочные данные
Факт | 0.27 |  | 0.61 |  | 1.046 |  | 0.018 |  | 0.01 |  | 0.06 |  | 0.03 |  | 0.01 |  | 0 |  | 0 |  | 0 |  | 0 |  | 0 |  | 0 |  | 0 |  | 0
ИСПР: | 0.27 |  | 0.61 |  | 1.046 |  | 0 |  | 0 |  | 0.06 |  | 0.03 |  | 0 |  | 0 |  | 0 |  | 0 |  | 0 |  | 0 |  | 0 |  | 0 |  | 0 |  | 0
Марка стали | Массовая доля элементов, %
| C |  | Si |  | Mn |  | P |  | S |  | Cr |  | Ni |  | Cu |  | V |  | Al |  | Ti |  | Nb |  | N |  | Ca |  | Ce |  | Mo |  | W
| от | до | от | до | от | до | от | до | от | до | от | до | от | до | от | до | от | до | от | до | от | до | от | до | от | до | от | до | от | до | от | до | от | до
09Г2 | 0 | 0.12 | 0.17 | 0.37 | 1.4 | 1.8 | 0 | 0.03 | 0 | 0.035 | 0 | 0.3 | 0 | 0.3 | 0 | 0.3 | 0 | 0.12 | - | - | - | - | - | - | - | - | - | - | - | - | - | - | - | -
09Г2-1 | 0 | 0.12 | 0.17 | 0.37 | 0 | 1.8 | 0 | 0.03 | 0 | 0.035 | 0 | 0.3 | 0 | 0.3 | 0 | 0.3 | 0 | 0.12 | - | - | - | - | - | - | - | - | - | - | - | - | - | - | - | -
09Г2Д | 0 | 0.12 | 0.17 | 0.37 | 1.4 | 1.8 | 0 | 0.03 | 0 | 0.035 | 0 | 0.3 | 0 | 0.3 | 0.15 | 0.3 | 0 | 0.12 | - | - | - | - | - | - | - | - | - | - | - | - | - | - | - | -
09Г2Д-1 | 0 | 0.12 | 0.17 | 0.37 | 0 | 1.8 | 0 | 0.03 | 0 | 0.035 | 0 | 0.3 | 0 | 0.3 | 0.15 | 0.3 | 0 | 0.12 | - | - | - | - | - | - | - | - | - | - | - | - | - | - | - | -
09ГСФЮ | 0 | 0.12 | 0 | 0.7 | 0 | 0.7 | 0 | 0.03 | 0 | 0.035 | 0 | 0.3 | 0 | 0.3 | 0 | 0.3 | 0.04 | 0.12 | 0.02 | 0.05 | 0 | 0.03 | 0 | 0.04 | - | - | - | - | - | - | - | - | - | -
10Г2Б | 0 | 0.12 | 0.17 | 0.37 | 1.2 | 1.6 | 0 | 0.03 | 0 | 0.035 | 0 | 0.3 | 0 | 0.3 | 0 | 0.3 | 0 | 0.12 | - | - | - | - | 0.02 | 0.05 | - | - | - | - | - | - | - | - | - | -
10Г2Б-1 | 0 | 0.12 | 0.17 | 0.37 | 0 | 1.6 | 0 | 0.03 | 0 | 0.035 | 0 | 0.3 | 0 | 0.3 | 0 | 0.3 | 0 | 0.12 | - | - | - | - | 0.02 | 0.05 | - | - | - | - | - | - | - | - | - | -
12Г2Б | 0.1 | 0.16 | 0.17 | 0.37 | 1.3 | 1.65 | 0 | 0.03 | 0 | 0.035 | 0 | 0.3 | 0 | 0.3 | 0 | 0.3 | 0 | 0.12 | - | - | - | - | 0.02 | 0.04 | - | - | - | - | - | - | - | - | - | -
12Г2Б-1 | 0.1 | 0.16 | 0.17 | 0.37 | 0 | 1.6 | 0 | 0.03 | 0 | 0.035 | 0 | 0.3 | 0 | 0.3 | 0 | 0.3 | 0 | 0.12 | - | - | - | - | 0.02 | 0.04 | - | - | - | - | - | - | - | - | - | -
12Г2Ф | 0.09 | 0.15 | 0.17 | 0.37 | 1.3 | 1.7 | 0 | 0.03 | 0 | 0.035 | 0 | 0.3 | 0 | 0.3 | 0 | 0.3 | 0.02 | 0.1 | - | - | - | - | - | - | - | - | - | - | - | - | - | - | - | -
12Г2Ф-1 | 0.09 | 0.15 | 0.17 | 0.37 | 0 | 1.7 | 0 | 0.03 | 0 | 0.035 | 0 | 0.3 | 0 | 0.3 | 0 | 0.3 | 0.02 | 0.1 | - | - | - | - | - | - | - | - | - | - | - | - | - | - | - | -
14Г2 | 0.12 | 0.18 | 0.17 | 0.37 | 1.2 | 1.6 | 0 | 0.03 | 0 | 0.035 | 0 | 0.3 | 0 | 0.3 | 0 | 0.3 | 0 | 0.12 | - | - | - | - | - | - | - | - | - | - | - | - | - | - | - | -
14Г2-1 | 0.12 | 0.18 | 0.17 | 0.37 | 0 | 1.6 | 0 | 0.03 | 0 | 0.035 | 0 | 0.3 | 0 | 0.3 | 0 | 0.3 | 0 | 0.12 | - | - | - | - | - | - | - | - | - | - | - | - | - | - | - | -
15ГФ | 0.12 | 0.18 | 0.17 | 0.37 | 0.9 | 1.2 | 0 | 0.03 | 0 | 0.035 | 0 | 0.3 | 0 | 0.3 | 0 | 0.3 | 0.05 | 0.12 | - | - | - | - | - | - | - | - | - | - | - | - | - | - | - | -
15ГФ-1 | 0.12 | 0.18 | 0.17 | 0.37 | 0 | 1.2 | 0 | 0.03 | 0 | 0.035 | 0 | 0.3 | 0 | 0.3 | 0 | 0.3 | 0.05 | 0.12 | - | - | - | - | - | - | - | - | - | - | - | - | - | - | - | -
15Г2СФ | 0.12 | 0.18 | 0.4 | 0.7 | 1.3 | 1.7 | 0 | 0.03 | 0 | 0.035 | 0 | 0.3 | 0 | 0.3 | 0 | 0.3 | 0.05 | 0.1 | - | - | - | - | - | - | - | - | - | - | - | - | - | - | - | -
15Г2СФ-1 | 0.12 | 0.18 | 0 | 0.7 | 0 | 1.7 | 0 | 0.03 | 0 | 0.035 | 0 | 0.3 | 0 | 0.3 | 0 | 0.3 | 0.05 | 0.1 | - | - | - | - | - | - | - | - | - | - | - | - | - | - | - | -
16ГС | 0.12 | 0.18 | 0.4 | 0.7 | 0.9 | 1.2 | 0 | 0.03 | 0 | 0.035 | 0 | 0.3 | 0 | 0.3 | 0 | 0.3 | 0 | 0.12 | - | - | - | - | - | - | - | - | - | - | - | - | - | - | - | -
16ГС-1 | 0.12 | 0.18 | 0 | 0.7 | 0 | 1.2 | 0 | 0.03 | 0 | 0.035 | 0 | 0.3 | 0 | 0.3 | 0 | 0.3 | 0 | 0.12 | - | - | - | - | - | - | - | - | - | - | - | - | - | - | - | -
17ГС | 0.14 | 0.2 | 0.4 | 0.6 | 1 | 1.4 | 0 | 0.03 | 0 | 0.035 | 0 | 0.3 | 0 | 0.3 | 0 | 0.3 | 0 | 0.12 | - | - | - | - | - | - | - | - | - | - | - | - | - | - | - | -
17ГС-1 | 0.14 | 0.2 | 0 | 0.6 | 0 | 1.4 | 0 | 0.03 | 0 | 0.035 | 0 | 0.3 | 0 | 0.3 | 0 | 0.3 | 0 | 0.12 | - | - | - | - | - | - | - | - | - | - | - | - | - | - | - | -
18Г2АФ | 0.14 | 0.22 | 0 | 0.17 | 1.3 | 1.7 | 0 | 0.03 | 0 | 0.035 | 0 | 0.3 | 0 | 0.3 | 0 | 0.3 | 0.08 | 0.15 | - | - | - | - | - | - | 0.015 | 0.03 | - | - | - | - | - | - | - | -
18Г2АФ-1 | 0.14 | 0.22 | 0 | 0.17 | 0 | 1.7 | 0 | 0.03 | 0 | 0.035 | 0 | 0.3 | 0 | 0.3 | 0 | 0.3 | 0.08 | 0.15 | - | - | - | - | - | - | 0.015 | 0.03 | - | - | - | - | - | - | - | -
17Г1С | 0.15 | 0.2 | 0.4 | 0.6 | 1.15 | 1.6 | 0 | 0.03 | 0 | 0.035 | 0 | 0.3 | 0 | 0.3 | 0 | 0.3 | 0 | 0.12 | 0.02 | 0.05 | - | - | - | - | - | - | - | - | - | - | - | - | - | -
17Г1С-1 | 0.15 | 0.2 | 0 | 0.6 | 0 | 1.6 | 0 | 0.03 | 0 | 0.035 | 0 | 0.3 | 0 | 0.3 | 0 | 0.3 | 0 | 0.12 | 0.02 | 0.05 | - | - | - | - | - | - | - | - | - | - | - | - | - | -
17Г1С-У | 0.15 | 0.2 | 0.4 | 0.6 | 1.15 | 1.55 | 0 | 0.03 | 0 | 0.035 | 0 | 0.3 | 0 | 0.3 | 0 | 0.3 | 0 | 0.12 | - | - | - | - | - | - | - | - | - | - | - | - | - | - | - | -
17Г1С-У-1 | 0.15 | 0.2 | 0 | 0.6 | 0 | 1.55 | 0 | 0.03 | 0 | 0.035 | 0 | 0.3 | 0 | 0.3 | 0 | 0.3 | 0 | 0.12 | - | - | - | - | - | - | - | - | - | - | - | - | - | - | - | -
07ГФБ | 0.06 | 0.09 | 0.2 | 0.4 | 0.8 | 1.2 | 0 | 0.03 | 0 | 0.035 | 0 | 0.3 | 0 | 0.3 | 0 | 0.3 | 0.04 | 0.08 | 0.02 | 0.05 | 0.01 | 0.035 | 0.02 | 0.06 | - | - | 0 | 0.05 | 0 | 0.05 | - | - | - | -
07ГФБ-1 | 0.06 | 0.09 | 0.2 | 0.4 | 0 | 1.2 | 0 | 0.03 | 0 | 0.035 | 0 | 0.3 | 0 | 0.3 | 0 | 0.3 | 0.04 | 0.08 | 0.02 | 0.05 | 0.01 | 0.035 | 0.02 | 0.06 | - | - | 0 | 0.05 | 0 | 0.05 | - | - | - | -
08ХМФчЮА | 0.08 | 0.13 | 0.2 | 0.4 | 0.45 | 0.6 | 0 | 0.03 | 0 | 0.035 | 0.6 | 0.8 | 0 | 0.25 | 0 | 0.3 | 0.04 | 0.1 | 0.03 | 0.05 | - | - | - | - | - | - | - | - | - | - | 0.1 | 0.15 | - | -
09Г2С | 0 | 0.12 | 0.5 | 0.8 | 1.3 | 1.7 | 0 | 0.03 | 0 | 0.035 | 0 | 0.3 | 0 | 0.3 | 0 | 0.3 | 0 | 0.12 | - | - | - | - | - | - | - | - | - | - | - | - | - | - | - | -
09Г2С-1 | 0 | 0.12 | 0 | 0.8 | 0 | 1.7 | 0 | 0.03 | 0 | 0.035 | 0 | 0.3 | 0 | 0.3 | 0 | 0.3 | 0 | 0.12 | - | - | - | - | - | - | - | - | - | - | - | - | - | - | - | -
09Г2СД | 0 | 0.12 | 0.5 | 0.8 | 1.3 | 1.7 | 0 | 0.03 | 0 | 0.035 | 0 | 0.3 | 0 | 0.3 | 0.15 | 0.3 | 0 | 0.12 | - | - | - | - | - | - | - | - | - | - | - | - | - | - | - | -
09Г2СД-1 | 0 | 0.12 | 0 | 0.8 | 0 | 1.7 | 0 | 0.03 | 0 | 0.035 | 0 | 0.3 | 0 | 0.3 | 0.15 | 0.3 | 0 | 0.12 | - | - | - | - | - | - | - | - | - | - | - | - | - | - | - | -
09Г2ФБ | 0.08 | 0.13 | 0.15 | 0.35 | 1.5 | 1.7 | 0 | 0.03 | 0 | 0.035 | 0 | 0.3 | 0 | 0.3 | 0 | 0.3 | 0.05 | 0.09 | - | - | - | - | 0.02 | 0.05 | - | - | - | - | - | - | - | - | - | -
09Г2ФБ-1 | 0.08 | 0.13 | 0.15 | 0.35 | 0 | 1.7 | 0 | 0.03 | 0 | 0.035 | 0 | 0.3 | 0 | 0.3 | 0 | 0.3 | 0.05 | 0.09 | - | - | - | - | 0.02 | 0.05 | - | - | - | - | - | - | - | - | - | -
10Г2С1 | 0 | 0.12 | 0.8 | 1.1 | 1.3 | 1.65 | 0 | 0.03 | 0 | 0.035 | 0 | 0.3 | 0 | 0.3 | 0 | 0.3 | 0 | 0.12 | - | - | - | - | - | - | - | - | - | - | - | - | - | - | - | -
10Г2С1Д | 0 | 0.12 | 0.8 | 1.1 | 1.3 | 1.65 | 0 | 0.03 | 0 | 0.035 | 0 | 0.3 | 0 | 0.3 | 0.15 | 0.3 | 0 | 0.12 | - | - | - | - | - | - | - | - | - | - | - | - | - | - | - | -
10Г2БД | 0 | 0.12 | 0.17 | 0.37 | 1.2 | 1.6 | 0 | 0.03 | 0 | 0.035 | 0 | 0.3 | 0 | 0.3 | 0.15 | 0.3 | 0 | 0.12 | - | - | - | - | 0.02 | 0.05 | - | - | - | - | - | - | - | - | - | -
10Г2БД-1 | 0 | 0.12 | 0.17 | 0.37 | 0 | 1.6 | 0 | 0.03 | 0 | 0.035 | 0 | 0.3 | 0 | 0.3 | 0.15 | 0.3 | 0 | 0.12 | - | - | - | - | 0.02 | 0.05 | - | - | - | - | - | - | - | - | - | -
10ХСНД | 0 | 0.12 | 0.8 | 1.1 | 0.5 | 0.8 | 0 | 0.03 | 0 | 0.035 | 0.6 | 0.9 | 0.5 | 0.8 | 0.4 | 0.6 | 0 | 0.12 | - | - | - | - | - | - | - | - | - | - | - | - | - | - | - | -
10ХНДП | 0 | 0.12 | 0.17 | 0.37 | 0.3 | 0.6 | 0.07 | 0.12 | 0 | 0.035 | 0.5 | 0.8 | 0.3 | 0.6 | 0.3 | 0.5 | 0 | 0.12 | 0.08 | 0.15 | - | - | - | - | - | - | - | - | - | - | - | - | - | -
10Г2ФБЮ | 0.08 | 0.13 | 0.15 | 0.35 | 1.6 | 1.8 | 0 | 0.03 | 0 | 0.035 | 0 | 0.3 | 0 | 0.3 | 0 | 0.3 | 0.05 | 0.12 | 0.02 | 0.05 | 0.01 | 0.035 | 0.02 | 0.06 | - | - | - | - | - | - | - | - | - | -
10Г2ФБЮ-1 | 0.08 | 0.13 | 0.15 | 0.35 | 0 | 1.8 | 0 | 0.03 | 0 | 0.035 | 0 | 0.3 | 0 | 0.3 | 0 | 0.3 | 0.05 | 0.12 | 0.02 | 0.05 | 0.01 | 0.035 | 0.02 | 0.06 | - | - | - | - | - | - | - | - | - | -
12ГС | 0.09 | 0.15 | 0.5 | 0.8 | 0.8 | 1.2 | 0 | 0.03 | 0 | 0.035 | 0 | 0.3 | 0 | 0.3 | 0 | 0.3 | 0 | 0.12 | - | - | - | - | - | - | - | - | - | - | - | - | - | - | - | -
12ГС-1 | 0.09 | 0.15 | 0 | 0.8 | 0 | 1.2 | 0 | 0.03 | 0 | 0.035 | 0 | 0.3 | 0 | 0.3 | 0 | 0.3 | 0 | 0.12 | - | - | - | - | - | - | - | - | - | - | - | - | - | - | - | -
12Г2ФД | 0.09 | 0.15 | 0.17 | 0.37 | 1.3 | 1.7 | 0 | 0.03 | 0 | 0.035 | 0 | 0.3 | 0 | 0.3 | 0.15 | 0.3 | 0.02 | 0.1 | - | - | - | - | - | - | - | - | - | - | - | - | - | - | - | -
12Г2ФД-1 | 0.09 | 0.15 | 0.17 | 0.37 | 0 | 1.7 | 0 | 0.03 | 0 | 0.035 | 0 | 0.3 | 0 | 0.3 | 0.15 | 0.3 | 0.02 | 0.1 | - | - | - | - | - | - | - | - | - | - | - | - | - | - | - | -
12Г2С | 0.09 | 0.15 | 0.5 | 0.8 | 1.3 | 1.7 | 0 | 0.03 | 0 | 0.035 | 0 | 0.3 | 0 | 0.3 | 0 | 0.3 | 0 | 0.12 | - | - | - | - | - | - | - | - | - | - | - | - | - | - | - | -
12Г2С-1 | 0.09 | 0.15 | 0 | 0.8 | 0 | 1.7 | 0 | 0.03 | 0 | 0.035 | 0 | 0.3 | 0 | 0.3 | 0 | 0.3 | 0 | 0.12 | - | - | - | - | - | - | - | - | - | - | - | - | - | - | - | -
12Г2СД | 0.09 | 0.15 | 0.5 | 0.8 | 1.3 | 1.7 | 0 | 0.03 | 0 | 0.035 | 0 | 0.3 | 0 | 0.3 | 0.15 | 0.3 | 0 | 0.12 | - | - | - | - | - | - | - | - | - | - | - | - | - | - | - | -
12Г2СД-1 | 0.09 | 0.15 | 0 | 0.8 | 0 | 1.7 | 0 | 0.03 | 0 | 0.035 | 0 | 0.3 | 0 | 0.3 | 0.15 | 0.3 | 0 | 0.12 | - | - | - | - | - | - | - | - | - | - | - | - | - | - | - | -
12ГСБЮ | 0.1 | 0.14 | 0.25 | 0.5 | 1.1 | 1.6 | 0 | 0.03 | 0 | 0.035 | 0 | 0.3 | 0 | 0.3 | 0 | 0.3 | 0 | 0.12 | 0.01 | 0.06 | 0.005 | 0.02 | 0.03 | 0.05 | - | - | - | - | - | - | - | - | - | -
12ГСБЮ-1 | 0.1 | 0.14 | 0.25 | 0.5 | 0 | 1.6 | 0 | 0.03 | 0 | 0.035 | 0 | 0.3 | 0 | 0.3 | 0 | 0.3 | 0 | 0.12 | 0.01 | 0.06 | 0.005 | 0.02 | 0.03 | 0.05 | - | - | - | - | - | - | - | - | - | -
13ХФЮ | 0 | 0.15 | 0.17 | 0.37 | 0 | 0.7 | 0 | 0.03 | 0 | 0.035 | 0.5 | 0.7 | 0 | 0.3 | 0 | 0.25 | 0.04 | 0.09 | 0.02 | 0.05 | 0 | 0.03 | 0 | 0.04 | - | - | - | - | - | - | - | - | - | -
14Г2АФ | 0.12 | 0.18 | 0.3 | 0.6 | 1.2 | 1.6 | 0 | 0.03 | 0 | 0.035 | 0 | 0.4 | 0 | 0.3 | 0 | 0.3 | 0.07 | 0.12 | - | - | - | - | - | - | 0.015 | 0.025 | - | - | - | - | - | - | - | -
14Г2АФ-1 | 0.12 | 0.18 | 0 | 0.6 | 0 | 1.6 | 0 | 0.03 | 0 | 0.035 | 0 | 0.4 | 0 | 0.3 | 0 | 0.3 | 0.07 | 0.12 | - | - | - | - | - | - | 0.015 | 0.025 | - | - | - | - | - | - | - | -
14Г2АФД | 0.12 | 0.18 | 0.3 | 0.6 | 1.2 | 1.6 | 0 | 0.03 | 0 | 0.035 | 0 | 0.4 | 0 | 0.3 | 0.15 | 0.3 | 0.07 | 0.12 | - | - | - | - | - | - | 0.015 | 0.025 | - | - | - | - | - | - | - | -
14Г2АФД-1 | 0.12 | 0.18 | 0 | 0.6 | 0 | 1.6 | 0 | 0.03 | 0 | 0.035 | 0 | 0.4 | 0 | 0.3 | 0.15 | 0.3 | 0.07 | 0.12 | - | - | - | - | - | - | 0.015 | 0.025 | - | - | - | - | - | - | - | -
14ХГС | 0.11 | 0.16 | 0.4 | 0.7 | 0.9 | 1.3 | 0 | 0.03 | 0 | 0.035 | 0.5 | 0.8 | 0 | 0.3 | 0 | 0.3 | 0 | 0.05 | - | - | - | - | - | - | - | - | - | - | - | - | - | - | - | -
15ГФД | 0.12 | 0.18 | 0.17 | 0.37 | 0.9 | 1.2 | 0 | 0.03 | 0 | 0.035 | 0 | 0.3 | 0 | 0.3 | 0.15 | 0.3 | 0.05 | 0.12 | - | - | - | - | - | - | - | - | - | - | - | - | - | - | - | -
15ГФД-1 | 0.12 | 0.18 | 0 | 0.37 | 0 | 1.2 | 0 | 0.03 | 0 | 0.035 | 0 | 0.3 | 0 | 0.3 | 0.15 | 0.3 | 0.05 | 0.12 | - | - | - | - | - | - | - | - | - | - | - | - | - | - | - | -
15Г2АФД | 0.12 | 0.18 | 0.17 | 0.37 | 1.2 | 1.6 | 0 | 0.03 | 0 | 0.035 | 0 | 0.3 | 0 | 0.3 | 0.2 | 0.4 | 0.08 | 0.15 | - | - | - | - | - | - | 0.015 | 0.025 | - | - | - | - | - | - | - | -
15Г2АФД-1 | 0.12 | 0.18 | 0 | 0.37 | 0 | 1.6 | 0 | 0.03 | 0 | 0.035 | 0 | 0.3 | 0 | 0.3 | 0.2 | 0.4 | 0.08 | 0.15 | - | - | - | - | - | - | 0.015 | 0.025 | - | - | - | - | - | - | - | -
15ХСНД | 0.12 | 0.18 | 0.4 | 0.7 | 0.4 | 0.7 | 0 | 0.03 | 0 | 0.035 | 0.9 | 0.9 | 0.3 | 0.6 | 0.2 | 0.4 | 0 | 0.12 | - | - | - | - | - | - | - | - | - | - | - | - | - | - | - | -
15Г2СФД | 0.12 | 0.18 | 0.4 | 0.7 | 1.3 | 1.7 | 0 | 0.03 | 0 | 0.035 | 0 | 0.3 | 0 | 0.3 | 0.15 | 0.3 | 0.05 | 0.12 | - | - | - | - | - | - | - | - | - | - | - | - | - | - | - | -
15Г2СФД-1 | 0.12 | 0.18 | 0 | 0.7 | 0 | 1.7 | 0 | 0.03 | 0 | 0.035 | 0 | 0.3 | 0 | 0.3 | 0.15 | 0.3 | 0.05 | 0.12 | - | - | - | - | - | - | - | - | - | - | - | - | - | - | - | -
16Г2АФ | 0.14 | 0.2 | 0.3 | 0.6 | 1.3 | 1.7 | 0 | 0.03 | 0 | 0.035 | 0 | 0.4 | 0 | 0.3 | 0 | 0.3 | 0.08 | 0.14 | - | - | - | - | - | - | 0.015 | 0.025 | - | - | - | - | - | - | - | -
16Г2АФ-1 | 0.14 | 0.2 | 0 | 0.6 | 0 | 1.7 | 0 | 0.03 | 0 | 0.035 | 0 | 0.4 | 0 | 0.3 | 0 | 0.3 | 0.08 | 0.14 | - | - | - | - | - | - | 0.015 | 0.025 | - | - | - | - | - | - | - | -
16Г2АФД | 0.14 | 0.2 | 0.3 | 0.6 | 1.3 | 1.7 | 0 | 0.03 | 0 | 0.035 | 0 | 0.4 | 0 | 0.3 | 0.15 | 0.3 | 0.08 | 0.14 | - | - | - | - | - | - | 0.015 | 0.025 | - | - | - | - | - | - | - | -
16Г2АФД-1 | 0.14 | 0.2 | 0 | 0.6 | 0 | 1.7 | 0 | 0.03 | 0 | 0.035 | 0 | 0.4 | 0 | 0.3 | 0.15 | 0.3 | 0.08 | 0.14 | - | - | - | - | - | - | 0.015 | 0.025 | - | - | - | - | - | - | - | -
18Г2АФД | 0.14 | 0.22 | 0 | 0.17 | 1.3 | 1.7 | 0 | 0.03 | 0 | 0.035 | 0 | 0.3 | 0 | 0.3 | 0.15 | 0.3 | 0.08 | 0.15 | - | - | - | - | - | - | 0.015 | 0.03 | - | - | - | - | - | - | - | -
18Г2АФД-1 | 0.14 | 0.22 | 0 | 0.17 | 0 | 1.7 | 0 | 0.03 | 0 | 0.035 | 0 | 0.3 | 0 | 0.3 | 0.15 | 0.3 | 0.08 | 0.15 | - | - | - | - | - | - | 0.015 | 0.03 | - | - | - | - | - | - | - | -
20ФЮ | 0 | 0.22 | 0.17 | 0.37 | 0 | 0.65 | 0 | 0.03 | 0 | 0.035 | 0 | 0.3 | 0 | 0.3 | 0 | 0.3 | 0.08 | 0.15 | 0.02 | 0.05 | 0 | 0.03 | 0 | 0.04 | - | - | - | - | - | - | - | - | - | -
15Л | 0.12 | 0.2 | 0.2 | 0.52 | 0.45 | 0.9 | - | - | - | - | - | - | - | - | - | - | - | - | - | - | - | - | - | - | - | - | - | - | - | - | - | - | - | -
20Л | 0.17 | 0.25 | 0.2 | 0.52 | 0.45 | 0.9 | - | - | - | - | - | - | - | - | - | - | - | - | - | - | - | - | - | - | - | - | - | - | - | - | - | - | - | -
25Л | 0.22 | 0.3 | 0.2 | 0.52 | 0.45 | 0.9 | - | - | - | - | - | - | - | - | - | - | - | - | - | - | - | - | - | - | - | - | - | - | - | - | - | - | - | -
30Л | 0.27 | 0.35 | 0.2 | 0.52 | 0.45 | 0.9 | - | - | - | - | - | - | - | - | - | - | - | - | - | - | - | - | - | - | - | - | - | - | - | - | - | - | - | -
35Л | 0.32 | 0.4 | 0.2 | 0.52 | 0.45 | 0.9 | - | - | - | - | - | - | - | - | - | - | - | - | - | - | - | - | - | - | - | - | - | - | - | - | - | - | - | -
40Л | 0.37 | 0.45 | 0.2 | 0.52 | 0.45 | 0.9 | - | - | - | - | - | - | - | - | - | - | - | - | - | - | - | - | - | - | - | - | - | - | - | - | - | - | - | -
45Л | 0.42 | 0.5 | 0.2 | 0.52 | 0.45 | 0.9 | - | - | - | - | - | - | - | - | - | - | - | - | - | - | - | - | - | - | - | - | - | - | - | - | - | - | - | -
50Л | 0.47 | 0.55 | 0.2 | 0.52 | 0.45 | 0.9 | - | - | - | - | - | - | - | - | - | - | - | - | - | - | - | - | - | - | - | - | - | - | - | - | - | - | - | -
20ГЛ | 0.15 | 0.25 | 0.2 | 0.4 | 1.2 | 1.6 | 0 | 0.04 | 0 | 0.04 | - | - | - | - | - | - | - | - | - | - | - | - | - | - | - | - | - | - | - | - | - | - | - | -
35ГЛ | 0.3 | 0.4 | 0.4 | 0.4 | 1.2 | 1.6 | 0 | 0.04 | 0 | 0.04 | - | - | - | - | - | - | - | - | - | - | - | - | - | - | - | - | - | - | - | - | - | - | - | -
20ГСЛ | 0.16 | 0.22 | 0.6 | 0.8 | 1 | 1.3 | 0 | 0.03 | 0 | 0.03 | - | - | - | - | - | - | - | - | - | - | - | - | - | - | - | - | - | - | - | - | - | - | - | -
30ГСЛ | 0.25 | 0.35 | 0.6 | 0.8 | 1.1 | 1.4 | 0 | 0.04 | 0 | 0.04 | - | - | - | - | - | - | - | - | - | - | - | - | - | - | - | - | - | - | - | - | - | - | - | -
20Г1ФЛ | 0.16 | 0.25 | 0.2 | 0.5 | 0.9 | 1.4 | 0 | 0.05 | 0 | 0.05 | - | - | - | - | - | - | 0.06 | 0.12 | - | - | - | 0.05 | - | - | - | - | - | - | - | - | - | - | - | -
20ФЛ | 0.14 | 0.25 | 0.2 | 0.52 | 0.7 | 1.2 | 0 | 0.05 | 0 | 0.05 | - | - | - | - | - | - | 0.06 | 0.12 | - | - | - | - | - | - | - | - | - | - | - | - | - | - | - | -
30ХГСФЛ | 0.25 | 0.35 | 0.4 | 0.6 | 1 | 1.5 | 0 | 0.05 | 0 | 0.05 | 0.3 | 0.5 | - | - | - | - | 0.06 | 0.12 | - | - | - | - | - | - | - | - | - | - | - | - | - | - | - | -
45ФЛ | 0.42 | 0.5 | 0.2 | 0.52 | 0.4 | 0.9 | - | - | - | - | - | - | - | - | - | - | 0.05 | 0.01 | - | - | - | 0.03 | - | - | - | - | - | - | - | - | - | - | - | -
32Х06Л | 0.25 | 0.35 | 0.2 | 0.4 | 0.4 | 0.9 | 0 | 0.05 | 0 | 0.05 | 0.5 | 0.8 | - | - | - | - | - | - | - | - | - | - | - | - | - | - | - | - | - | - | - | - | - | -
40ХЛ | 0.35 | 0.45 | 0.2 | 0.4 | 0.4 | 0.9 | 0 | 0.04 | 0 | 0.04 | 0.8 | 1.1 | - | - | - | - | - | - | - | - | - | - | - | - | - | - | - | - | - | - | - | - | - | -
20ХМЛ | 0.15 | 0.25 | 0.2 | 0.42 | 0.4 | 0.9 | 0 | 0.04 | 0 | 0.04 | 0.4 | 0.7 | - | - | - | - | - | - | - | - | - | - | - | - | - | - | - | - | - | - | 0.4 | 0.6 | - | -
20ХМФЛ | 0.18 | 0.25 | 0.2 | 0.4 | 0.6 | 0.9 | 0 | 0.025 | 0 | 0.025 | 0.9 | 1.2 | - | - | - | - | 0.2 | 0.3 | - | - | - | - | - | - | - | - | - | - | - | - | 0.5 | 0.7 | - | -
20ГНМФЛ | 0.14 | 0.22 | 0.2 | 0.4 | 0.7 | 1.2 | 0 | 0.03 | 0 | 0.03 |  | 0.3 | 0.7 | 1 | - | - | 0.06 | 0.12 | - | - | - | - | - | - | - | - | - | - | - | - | 0.15 | 0.25 | - | -
35ХМЛ | 0.3 | 0.4 | 0.2 | 0.4 | 0.4 | 0.9 | 0 | 0.04 | 0 | 0.04 | 0.8 | 1.1 | - | - | - | - | - | - | - | - | - | - | - | - | - | - | - | - | - | - | 0.2 | 0.3 | - | -
30ХНМЛ | 0.25 | 0.35 | 0.2 | 0.4 | 0.4 | 0.9 | 0 | 0.04 | 0 | 0.04 | 1.3 | 1.6 | 1.3 | 1.6 | - | - | - | - | - | - | - | - | - | - | - | - | - | - | - | - | 0.2 | 0.3 | - | -
35ХГСЛ | 0.3 | 0.4 | 0.6 | 0.8 | 1 | 1.3 | 0 | 0.04 | 0 | 0.04 | 0.6 | 0.9 | - | - | - | - | - | - | - | - | - | - | - | - | - | - | - | - | - | - |  |  | - | -
35НГМЛ | 0.32 | 0.42 | 0.2 | 0.4 | 0.8 | 1.2 | 0 | 0.04 | 0 | 0.04 | - | - | 0.8 | 1.2 | - | - | - | - | - | - | - | - | - | - | - | - | - | - | - | - | 0.15 | 0.25 | - | -
20ДХЛ | 0.15 | 0.25 | 0.2 | 0.4 | 0.5 | 0.8 | 0 | 0.04 | 0 | 0.04 | 0.8 | 1.1 | - | - | 1.4 | 1.6 | - | - | - | - | - | - | - | - | - | - | - | - | - | - |  |  | - | -
08ГДНФЛ | 0 | 0.1 | 0.15 | 0.4 | 0.6 | 1 | 0 | 0.035 | 0 | 0.035 | - | - | 1.15 | 1.55 | 0.8 | 1.2 |  | 0.1 | - | - | - | - | - | - | - | - | - | - | - | - |  |  | - | -
13ХНДФТЛ | 0 | 0.16 | 0.2 | 0.4 | 0.4 | 0.9 | 0 | 0.03 | 0 | 0.03 | 0.15 | 0.4 | 1.2 | 1.6 | 0.65 | 0.9 | 0.6 | 0.12 | - | - | 0.04 | 0.1 | - | - | - | - | - | - | - | - |  |  | - | -
12ДН2ФЛ | 0.08 | 0.16 | 0.2 | 0.4 | 0.4 | 0.9 | 0 | 0.035 | 0 | 0.035 | - | - | 1.8 | 2.2 | 1.2 | 1.5 | 0.08 | 0.15 | - | - | - | - | - | - | - | - | - | - | - | - |  |  | - | -
12ДХН1МФЛ | 0.1 | 0.18 | 0.2 | 0.4 | 0.3 | 0.55 | 0 | 0.03 | 0 | 0.03 | 1.2 | 1.7 | 1.4 | 1.8 | 0.4 | 0.65 | 0.08 | 0.15 | - | - | - | - | - | - | - | - | - | - | - | - | 0.2 | 0.3 | - | -
23ХГС2МФЛ | 0.18 | 0.24 | 1.8 | 2 | 0.5 | 0.8 | 0 | 0.025 | 0 | 0.025 | 0.6 | 0.9 | - | - | - | - | 0.1 | 0.15 | - | - | - | - | - | - | - | - | - | - | - | - | 0.25 | 0.3 | - | -
12Х7Г3СЛ | 0.1 | 0.15 | 0.8 | 1.2 | 3 | 3.5 | 0 | 0.02 | 0 | 0.02 | 7 | 7.5 | - | - | - | - |  |  | - | - | - | - | - | - | - | - | - | - | - | - |  |  | - | -
25Х2ГНМФЛ | 0.22 | 0.3 | 0.3 | 0.7 | 0.7 | 1.1 | 0 | 0.025 | 0 | 0.025 | 1.4 | 2 | 0.3 | 0.9 | - | - | 0.04 | 0.2 | - | - | - | - | - | - | - | - | - | - | - | - | 0.2 | 0.5 | - | -
27Х5ГСМЛ | 0.24 | 0.28 | 0.9 | 1.2 | 0.9 | 1.2 | 0 | 0.02 | 0 | 0.02 | 5 | 5.5 | - | - | - | - | - | - | - | - | - | - | - | - | - | - | - | - | - | - | 0.55 | 0.6 | - | -
30Х3С3ГМЛ | 0.29 | 0.33 | 2.8 | 3.2 | 0.7 | 1.2 | 0 | 0.02 | 0 | 0.02 | 2.8 | 3.2 | - | - | - | - | - | - | - | - | - | - | - | - | - | - | - | - | - | - | 0.5 | 0.6 | - | -
03Н12Х5М3ТЛ | 0.01 | 0.04 | 0 | 0.2 | 0 | 0.2 | 0 | 0.015 | 0 | 0.015 | 4.5 | 5 | 12 | 12.5 | - | - | - | - | - | - | 0.7 | 0.9 | - | - | - | - | - | - | - | - | 2.5 | 3 | - | -
03Н12Х5М3ТЮЛ | 0.01 | 0.04 | 0 | 0.02 | 0 | 0.02 | 0 | 0.015 | 0 | 0.015 | 4.5 | 5 | 12 | 12.5 | - | - | - | - | 0.25 | 0.45 | 0.7 | 0.9 | - | - | - | - | - | - | - | - | 2.5 | 3 | - | -
15ГЛ | 0.12 | 0.18 | 0.3 | 0.6 | 0.7 | 1 | 0 | 0.04 | 0 | 0.04 | - | - | - | - | - | - | - | - | - | - | - | - | - | - | - | - | - | - | - | - | - | - | - | -
30ГЛ | 0.25 | 0.32 | 0.2 | 0.5 | 1.4 | 1.7 | 0 | 0.04 | 0 | 0.04 | - | - | - | - | - | - | - | - | - | - | - | - | - | - | - | - | - | - | - | - | - | - | - | -
45ГЛ | 0.4 | 0.5 | 0.2 | 0.5 | 0.8 | 1.2 | 0 | 0.04 | 0 | 0.04 | - | - | - | - | - | - | - | - | - | - | - | - | - | - | - | - | - | - | - | - | - | - | - | -
70ГЛ | 0.65 | 0.8 | 0.2 | 0.5 | 1.1 | 1.6 | 0 | 0.045 | 0 | 0.045 | - | - | - | - | - | - | - | - | - | - | - | - | - | - | - | - | - | - | - | - | - | - | - | -
55СЛ | 0.52 | 0.6 | 0.5 | 0.7 | 0.5 | 0.8 | 0 | 0.045 | 0 | 0.045 | - | - | - | - | - | - | - | - | - | - | - | - | - | - | - | - | - | - | - | - | - | - | - | -
40Г1, 5ФЛ | 0.35 | 0.45 | 0.2 | 0.5 | 1.6 | 1.9 | 0 | 0.04 | 0 | 0.04 | - | - | - | - | - | - | 0.1 | 0.2 | - | - | - | - | - | - | - | - | - | - | - | - | - | - | - | -
15ХЛ | 0.12 | 0.18 | 0.2 | 0.5 | 0.4 | 0.6 | 0 | 0.04 | 0 | 0.04 | 0.5 | 0.8 | - | - | - | - | - | - | - | - | - | - | - | - | - | - | - | - | - | - | - | - | - | -
30ХЛ | 0.25 | 0.35 | 0.2 | 0.5 | 0.5 | 0.9 | 0 | 0.04 | 0 | 0.04 | 0.5 | 0.8 | - | - | - | - | - | - | - | - | - | - | - | - | - | - | - | - | - | - | - | - | - | -
25ХГЛ | 0.2 | 0.3 | 0.2 | 0.5 | 0.85 | 1.15 | 0 | 0.04 | 0 | 0.04 | 0.9 | 1.3 | - | - | - | - | - | - | - | - | - | - | - | - | - | - | - | - | - | - | - | - | - | -
35ХГЛ | 0.3 | 0.45 | 0.5 | 0.75 | 0.6 | 0.9 | 0 | 0.04 | 0 | 0.04 | 0.5 | 0.8 | - | - | - | - | - | - | - | - | - | - | - | - | - | - | - | - | - | - | - | - | - | -
50ХГЛ | 0.45 | 0.6 | 0.2 | 0.5 | 0.5 | 0.9 | 0 | 0.04 | 0 | 0.04 | 0.6 | 0.9 | - | - | - | - | - | - | - | - | - | - | - | - | - | - | - | - | - | - | - | - | - | -
60ХГЛ | 0.5 | 0.65 | 0.2 | 0.5 | 0.9 | 1.3 | 0 | 0.05 | 0 | 0.05 | 0.9 | 1.3 | - | - | - | - | - | - | - | - | - | - | - | - | - | - | - | - | - | - | - | - | - | -
70Х2ГЛ | 0.6 | 0.75 | 0.2 | 0.5 | 0.8 | 1.2 | 0 | 0.05 | 0 | 0.05 | 1.8 | 2.2 | - | - | - | - | - | - | - | - | - | - | - | - | - | - | - | - | - | - | - | - | - | -
35ХГФЛ | 0.28 | 0.38 | 0.2 | 0.5 | 1 | 1.4 | 0 | 0.04 | 0 | 0.04 | 0.2 | 0.6 | - | - | - | - | 0.1 | 0.25 | - | - | - | - | - | - | - | - | - | - | - | - | - | - | - | -
40ХФЛ | 0.35 | 0.45 | 0.2 | 0.5 | 0.5 | 0.8 | 0 | 0.04 | 0 | 0.04 | 1 | 1.4 | - | - | - | - | 0.15 | 0.3 | - | - | - | - | - | - | - | - | - | - | - | - | - | - | - | -
30ХМЛ | 0.25 | 0.35 | 0.2 | 0.5 | 0.5 | 0.8 | 0 | 0.04 | 0 | 0.04 | 0.8 | 1.2 | - | - | - | - | - | - | - | - | - | - | - | - | - | - | - | - | - | - | 0.2 | 0.3 | - | -
40ХМЛ | 0.38 | 0.45 | 0.2 | 0.5 | 0.5 | 0.8 | 0 | 0.04 | 0 | 0.04 | 0.8 | 1.2 | - | - | - | - | - | - | - | - | - | - | - | - | - | - | - | - | - | - | 0.2 | 0.3 | - | -
40ХНЛ | 0.35 | 0.45 | 0.2 | 0.5 | 0.4 | 0.9 | 0 | 0.04 | 0 | 0.04 | 0.5 | 0.8 | 1 | 1.5 | - | - | - | - | - | - | - | - | - | - | - | - | - | - | - | - | - | - | - | -
40ХН2Л | 0.35 | 0.45 | 0.2 | 0.5 | 0.6 | 0.9 | 0 | 0.045 | 0 | 0.045 | 0.4 | 0.7 | 1.6 | 2 | - | - | - | - | - | - | - | - | - | - | - | - | - | - | - | - | - | - | - | -
30ХГ1, 5МФРЛ | 0.25 | 0.32 | 0.4 | 0.5 | 1.4 | 1.8 | 0 | 0.03 | 0 | 0.025 | 0.5 | 1 | - | - | - | - | 0.2 | 0.4 | - | - | - | - | - | - | - | - | - | - | - | - | 0.4 | 0.6 | - | -
75ХНМФЛ | 0.7 | 0.85 | 0.2 | 0.5 | 0.6 | 0.9 | 0 | 0.05 | 0 | 0.05 | 1.3 | 1.7 | 0.5 | 0.8 | - | - | 0.1 | 0.25 | - | - | - | - | - | - | - | - | - | - | - | - | 0.4 | 0.6 | - | -
40ГТЛ | 0.34 | 0.42 | 0.2 | 0.5 | 1.2 | 1.6 | 0 | 0.045 | 0 | 0.045 | - | - | - | - | - | - | - | - | - | - | 0.02 | 0.1 | - | - | - | - | - | - | - | - | - | - | - | -
20ГНМЮЛ | 0.16 | 0.23 | 0.2 | 0.5 | 1.1 | 1.6 | 0 | 0.035 | 0 | 0.035 | - | - | 0.3 | 0.5 | - | - | - | - |  | 0.01 | - | - | - | - | - | - | - | - | - | - | 0.15 | 0.3 | - | -
20Х13Л | 0.16 | 0.25 | 0.2 | 0.8 | 0.3 | 0.8 | 0 | 0.03 | 0 | 0.025 | 12 | 14 | - | - | - | - | - | - | - | - | - | - | - | - | - | - | - | - | - | - | - | - | - | -
08Х14НДЛ | 0 | 0.08 |  | 0.4 | 0.5 | 0.8 | 0 | 0.025 | 0 | 0.025 | 13 | 14.5 | 1.2 | 1.6 | 0.8 | 1.2 | - | - | - | - | - | - | - | - | - | - | - | - | - | - | - | - | - | -
09Х16Н4БЛ | 0.05 | 0.13 | 0.2 | 0.6 | 0.3 | 0.6 | 0 | 0.03 | 0 | 0.025 | 15 | 17 | 3.5 | 4.5 | - | - | - | - | - | - | - | - | 0.05 | 0.2 | - | - | - | - | - | - | - | - | - | -
09Х17Н3СЛ | 0.05 | 0.12 | 0.8 | 1.5 | 0.3 | 0.8 | 0 | 0.035 | 0 | 0.03 | 15 | 18 | 2.8 | 3.8 | - | - | - | - | - | - | - | - | - | - | - | - | - | - | - | - | - | - | - | -
20Х5МЛ | 0.15 | 0.25 | 0.35 | 0.7 | 0.4 | 0.6 | 0 | 0.04 | 0 | 0.04 | 4 | 6.5 | - | - | - | - | - | - | - | - | - | - | - | - | - | - | - | - | - | - | 0.4 | 0.65 | - | -
20Х8ВЛ | 0.15 | 0.25 | 0.3 | 0.6 | 0.3 | 0.5 | 0 | 0.04 | 0 | 0.035 | 7.5 | 9 | - | - | - | - | - | - | - | - | - | - | - | - | - | - | - | - | - | - | - | - | 1.25 | 1.75
40Х9С2Л | 0.35 | 0.5 | 2 | 3 | 0.3 | 0.7 | 0 | 0.035 | 0 | 0.03 | 8 | 10 | - | - | - | - | - | - | - | - | - | - | - | - | - | - | - | - | - | - | - | - | - | -
20Х12ВНМФЛ | 0.17 | 0.23 | 0.2 | 0.6 | 0.5 | 0.9 | 0 | 0.03 | 0 | 0.025 | 10.5 | 12.5 | 0.5 | 0.9 | - | - | 0.15 | 0.3 | - | - | - | - | - | - | - | - | - | - | - | - | 0.5 | 0.7 | 0.7 | 1.1
10Х12НДЛ | 0 | 0.1 | 0.17 | 0.4 | 0.2 | 0.6 | 0 | 0.025 | 0 | 0.025 | 12 | 13 | 1 | 1.5 | 0.8 | 1.1 | - | - | - | - | - | - | - | - | - | - | - | - | - | - | - | - | - | -
15Х13Л | 0 | 0.15 | 0.2 | 0.8 | 0.3 | 0.8 | 0 | 0.03 | 0 | 0.025 | 12 | 14 | - | - | - | - | - | - | - | - | - | - | - | - | - | - | - | - | - | - | - | - | - | -
15Х25ТЛ | 0.1 | 0.2 | 0.5 | 1.2 | 0.5 | 1.8 | 0 | 0.035 | 0 | 0.03 | 23 | 27 | - | - | - | - | - | - | - | - | 0.4 | 0.8 | - | - | - | - | - | - | - | - | - | - | - | -
08Х15Н4ДМЛ | 0 | 0.08 |  | 0.4 | 1 | 1.5 | 0 | 0.025 | 0 | 0.025 | 14 | 16 | 3.5 | 3.9 | 1 | 1.4 | - | - | - | - | - | - | - | - | - | - | - | - | - | - | 0.3 | 0.45 | - | -
08Х14Н7МЛ | 0 | 0.08 | 0.2 | 0.75 | 0.3 | 0.9 | 0 | 0.03 | 0 | 0.03 | 13 | 15 | 6 | 8.5 | - | - | - | - | - | - | - | - | - | - | - | - | - | - | - | - | 0.5 | 1 | - | -
14Х18Н4Г4Л | 0 | 0.14 | 0.2 | 1 | 4 | 5 | 0 | 0.035 | 0 | 0.03 | 16 | 20 | 4 | 5 | - | - | - | - | - | - | - | - | - | - | - | - | - | - | - | - | - | - | - | -
12Х25Н5ТМФЛ | 0 | 0.12 | 0.2 | 1 | 0.3 | 0.8 | 0 | 0.03 | 0 | 0.03 | 23.5 | 26 | 5 | 6.5 | - | - | 0.07 | 0.15 | - | - | 0.08 | 0.2 | - | - | 0.08 | 0.2 | - | - | - | - | 0.06 | 0.15 | - | -
16Х18Н12С4ТЮЛ | 0.13 | 0.19 | 3.8 | 4.5 | 0.5 | 1 | 0 | 0.03 | 0 | 0.03 | 17 | 19 | 11 | 13 | - | - | - | - | 0.13 | 0.35 | 0.4 | 0.7 | - | - | - | - | - | - | - | - | - | - | - | -
35Х23Н7СЛ | 0 | 0.35 | 0.5 | 1.2 | 0.5 | 0.85 | 0 | 0.035 | 0 | 0.035 | 21 | 25 | 6 | 8 | - | - | - | - | - | - | - | - | - | - | - | - | - | - | - | - | - | - | - | -
40Х24Н12СЛ | 0 | 0.4 | 0.5 | 1.5 | 0.3 | 0.8 | 0 | 0.035 | 0 | 0.03 | 22 | 26 | 11 | 13 | - | - | - | - | - | - | - | - | - | - | - | - | - | - | - | - | - | - | - | -
20Х20Н14С2Л | 0 | 0.2 | 2 | 3 | 0 | 1.5 | 0 | 0.035 | 0 | 0.025 | 19 | 22 | 12 | 15 | - | - | - | - | - | - | - | - | - | - | - | - | - | - | - | - | - | - | - | -
10Х18Н3Г3Д2Л | 0 | 0.1 | 0 | 0.6 | 2.3 | 3 | 0 | 0.03 | 0 | 0.03 | 13 | 19 | 3 | 3.5 | 1.8 | 2.2 | - | - | - | - | - | - | - | - | - | - | - | - | - | - | - | - | - | -
10Х18Н9Л | 0 | 0.14 | 0.2 | 1 | 1 | 2 | 0 | 0.035 | 0 | 0.03 | 17 | 20 | 8 | 11 | - | - | - | - | - | - | - | - | - | - | - | - | - | - | - | - | - | - | - | -
12Х18Н9ТЛ | 0 | 0.12 | 0.2 | 1 | 1 | 2 | 0 | 0.035 | 0 | 0.03 | 17 | 20 | 8 | 11 | - | - | - | - | - | - | - | - | - | - | - | - | - | - | - | - | - | - | - | -
10Х18Н11БЛ | 0 | 0.1 | 0.2 | 1 | 1 | 2 | 0 | 0.035 | 0 | 0.03 | 17 | 20 | 8 | 12 | - | - | - | - | - | - | - | - | 0.45 | 0.9 | - | - | - | - | - | - | - | - | - | -
07Х17Н16ТЛ | 0.04 | 0.1 | 0.2 | 0.6 | 1 | 2 | 0 | 0.035 | 0 | 0.02 | 16 | 18 | 15 | 17 | - | - | - | - | - | - | 0.05 | 0.15 | - | - | - | - | - | - | - | - | - | - | - | -
12Х18Н12М3ТЛ | 0 | 0.12 | 0.2 | 1 | 1 | 2 | 0 | 0.035 | 0 | 0.03 | 16 | 19 | 11 | 13 | - | - | - | - | - | - |  | 0.7 | - | - | - | - | - | - | - | - | 3 | 4 | - | -
55Х18Г14С2ТЛ | 0.45 | 0.65 | 1.5 | 2.5 | 12 | 16 | 0 | 0.04 | 0 | 0.03 | 16 | 19 | - | - | - | - | - | - | - | - | 0.1 | 0.3 | - | - | - | - | - | - | - | - | - | - | - | -
15Х23Н18Л | 0.1 | 0.2 | 0.2 | 1 | 1 | 2 | 0 | 0.03 | 0 | 0.03 | 22 | 25 | 17 | 20 | - | - | - | - | - | - | - | - | - | - | - | - | - | - | - | - | - | - | - | -
20Х25Н19С2Л | 0 | 0.2 | 2 | 3 | 0.5 | 1.5 | 0 | 0.035 | 0 | 0.03 | 23 | 27 | 18 | 20 | - | - | - | - | - | - | - | - | - | - | - | - | - | - | - | - | - | - | - | -
18Х25Н19СЛ | 0 | 0.18 | 0.8 | 2 | 0.7 | 1.5 | 0 | 0.035 | 0 | 0.03 | 22 | 26 | 17 | 21 | - | - | - | - | - | - | - | - | - | - | - | - | - | - | - | - | - | - | - | -
45Х17Г13Н3ЮЛ | 0.4 | 0.5 | 0.8 | 1.5 | 12 | 18 | 0 | 0.035 | 0 | 0.03 | 16 | 18 | 2.5 | 3.5 | - | - | - | - | 0.6 | 1 | - | - | - | - | - | - | - | - | - | - | - | - | - | -
35Х18Н24С2Л | 0.3 | 0.4 | 2 | 3 | 0 | 1.5 | 0 | 0.035 | 0 | 0.03 | 17 | 20 | 23 | 25 | - | - | - | - | - | - | - | - | - | - | - | - | - | - | - | - | - | - | - | -
31Х19Н9МВБТЛ | 0.26 | 0.35 | 0 | 0.8 | 0.8 | 1.5 | 0 | 0.035 | 0 | 0.02 | 18 | 20 | 8 | 10 | - | - | - | - | - | - | 0.2 | 0.5 | 0.2 | 0.5 | - | - | - | - | - | - | 1 | 1.5 | 1 | 1.5
12Х18Н12БЛ | 0 | 0.12 | 0 | 0.55 | 0.5 | 1 | 0 | 0.02 | 0 | 0.025 | 17 | 19 | 11 | 13 | - | - | - | - | - | - | - | - | 0.7 | 1.1 | - | - | - | - | - | - | - | - | - | -
08Х17Н34В5Т3Ю2РЛ | 0 | 0.08 | 0.2 | 0.5 | 0.3 | 0.6 | 0 | 0.01 | 0 | 0.01 | 15 | 18 | 32 | 35 | - | - | - | - | 1.7 | 2.1 | 2.6 | 3.2 | - | - | - | - | - | - | - | - | - | - | 4.5 | 5.5
15Х18Н22В6М2РЛ | 0.1 | 0.2 | 0.2 | 0.6 | 0.3 | 0.6 | 0 | 0.035 | 0 | 0.03 | 16 | 18 | 20 | 24 | - | - | - | - | - | - | - | - | - | - | - | - | - | - | - | - | 2 | 3 | 5 | 7
20Х21Н46В8РЛ | 0.1 | 0.25 | 0.2 | 0.8 | 0.3 | 0.8 | 0 | 0.04 | 0 | 0.035 | 19 | 22 | 43 | 48 | - | - | - | - | - | - | - | - | - | - | - | - | - | - | - | - | - | - | 7 | 9
110Г13Л | 0.9 | 1.5 | 0.3 | 1 | 11.5 | 15 | 0 | 0.12 | 0 | 0.05 | 0 | 1 | 0 | 1 | - | - | - | - | - | - | - | - | - | - | - | - | - | - | - | - | - | - | - | -
110Г13Х2БРЛ | 0.9 | 1.5 | 0.3 | 1 | 11.5 | 14.5 | 0 | 0.12 | 0 | 0.05 | 1 | 2 | 0 | 0.5 | - | - | - | - | - | - | - | - | 0.08 | 0.12 | - | - | - | - | - | - | - | - | - | -
110Г13ФТЛ | 0.9 | 1.3 | 0.4 | 0.9 | 11.5 | 14.5 | 0 | 0.12 | 0 | 0.05 | - | - | - | - | - | - | 0.1 | 0.3 | - | - | 0.01 | 0.05 |  |  | - | - | - | - | - | - | - | - | - | -
130Г14ХМФАЛ | 1.2 | 1.4 | 0 | 0.6 | 12.5 | 15 | 0 | 0.07 | 0 | 0.05 | 1 | 1.5 | 0 | 1 | - | - | 0.08 | 0.12 | - | - | - | - | - | - | 0.025 | 0.05 | - | - | - | - | 0.2 | 0.3 | - | -
120Г10ФЛ | 0.9 | 1.4 | 0.2 | 0.9 | 8.5 | 12 | 0 | 0.12 | 0 | 0.05 | 0 | 1 | 0 | 1 |  | 0.7 | 0.03 | 0.12 | - | - |  | 0.15 |  | 0.01 |  | 0.03 | - | - | - | - | - | - | - | -
85Х4М5Ф2В6Л (Р6М5Л) | 0.82 | 0.9 | 0 | 0.5 | 0 | 0.5 | 0 | 0.03 | 0 | 0.025 | 3.8 | 4.4 | 0 | 0.4 | - | - | 1.7 | 2.1 | - | - | - | - | - | - | - | - | - | - | - | - | 4.8 | 5.3 | 5.5 | 6.5
90Х4М4Ф2В6Л (Р6М4Ф2Л) | 0.85 | 0.95 | 0.2 | 0.4 | 0.4 | 0.7 | 0 | 0.04 | 0 | 0.04 | 3 | 4 | - | - | - | - | 2 | 2.6 | - | - | - | - | - | - | - | - | - | - | - | - | 3 | 4 | 5 | 7
15Х14НЛ | 0 | 0.15 | 0 | 0.6 | 0.4 | 0.9 | 0 | 0.035 | 0 | 0.035 | 12 | 15 | 0.7 | 1.2 | - | - | - | - | - | - | - | - | - | - | - | - | - | - | - | - | - | - | - | -
08Х12Н4ГСМЛ | 0 | 0.08 | 0 | 1 | 0 | 1.5 | 0 | 0.035 | 0 | 0.035 | 11.5 | 13.5 | 3.5 | 5 | - | - | - | - | - | - | - | - | - | - | - | - | - | - | - | - | 0 | 1 | - | -
12Х21Н5Г2СЛ | 0 | 0.12 | 0 | 1.5 | 0 | 2 | 0 | 0.045 | 0 | 0.035 | 20 | 22 | 4.5 | 6 | - | - | - | - | - | - | - | - | - | - | - | - | - | - | - | - | - | - | - | -
12Х21Н5Г2СТЛ | 0 | 0.12 | 0 | 1.5 | 0 | 2 | 0 | 0.045 | 0 | 0.035 | 20 | 22 | 4.5 | 6 | - | - | - | - | - | - | 0 | 0.7 | - | - | - | - | - | - | - | - | - | - | - | -
12Х21Н5Г2СМ2Л | 0 | 0.12 | 0 | 1.5 | 0 | 2 | 0 | 0.045 | 0 | 0.035 | 20 | 22 | 4.5 | 6 | - | - | - | - | - | - | - | - | - | - | - | - | - | - | - | - | 1.8 | 2.2 | - | -
12Х19Н7Г2САЛ | 0 | 0.12 | 0 | 1.5 | 0 | 2 | 0 | 0.04 | 0 | 0.04 | 18 | 20 | 6 | 8 | - | - | - | - | - | - | - | - | - | - | 0.1 | 0.2 | - | - | - | - | - | - | - | -
12Х21Н5Г2САЛ | 0 | 0.12 | 0 | 1.5 | 0 | 2 | 0 | 0.04 | 0 | 0.04 | 20 | 22 | 4 | 6 | - | - | - | - | - | - | - | - | - | - | 0.1 | 0.2 | - | - | - | - | - | - | - | -
07Х18Н10Г2С2М2Л | 0 | 0.07 | 0 | 2 | 0 | 2 | 0 | 0.04 | 0 | 0.04 | 17 | 19 | 9 | 12 | - | - | - | - | - | - | - | - | - | - | - | - | - | - | - | - | 2 | 2.5 | - | -
15Х18Н10Г2С2М2Л | 0 | 0.15 | 0 | 2 | 0 | 2 | 0 | 0.04 | 0 | 0.04 | 17 | 19 | 9 | 12 | - | - | - | - | - | - | - | - | - | - | - | - | - | - | - | - | 2 | 2.5 | - | -
15Х18Н10Г2С2М2ТЛ | 0 | 0.15 | 0 | 2 | 0 | 2 | 0 | 0.04 | 0 | 0.04 | 17 | 19 | 9 | 12 | - | - | - | - | - | - | 0 | 0.8 | - | - | - | - | - | - | - | - | 2 | 2.5 | - | -
Ст0 | 0 | 0.23 | - | - | - | - | - | - | - | - | - | - | - | - | - | - | - | - | - | - | - | - | - | - | - | - | - | - | - | - | - | - | - | -
Ст1кп | 0.06 | 0.12 | 0 | 0.05 | 0.25 | 0.5 | - | - | - | - | - | - | - | - | - | - | - | - | - | - | - | - | - | - | - | - | - | - | - | - | - | - | - | -
Ст1пс | 0.06 | 0.12 | 0.05 | 0.15 | 0.25 | 0.5 | - | - | - | - | - | - | - | - | - | - | - | - | - | - | - | - | - | - | - | - | - | - | - | - | - | - | - | -
Ст1сп | 0.06 | 0.12 | 0.15 | 0.3 | 0.25 | 0.5 | - | - | - | - | - | - | - | - | - | - | - | - | - | - | - | - | - | - | - | - | - | - | - | - | - | - | - | -
Ст2кп | 0.09 | 0.15 | 0 | 0.05 | 0.25 | 0.5 | - | - | - | - | - | - | - | - | - | - | - | - | - | - | - | - | - | - | - | - | - | - | - | - | - | - | - | -
Ст2пс | 0.09 | 0.15 | 0.05 | 0.15 | 0.25 | 0.5 | - | - | - | - | - | - | - | - | - | - | - | - | - | - | - | - | - | - | - | - | - | - | - | - | - | - | - | -
Ст2сп | 0.09 | 0.15 | 0.15 | 0.3 | 0.25 | 0.5 | - | - | - | - | - | - | - | - | - | - | - | - | - | - | - | - | - | - | - | - | - | - | - | - | - | - | - | -
Ст3кп | 0.14 | 0.22 | 0 | 0.05 | 0.3 | 0.6 | - | - | - | - | - | - | - | - | - | - | - | - | - | - | - | - | - | - | - | - | - | - | - | - | - | - | - | -
Ст3пс | 0.14 | 0.22 | 0.05 | 0.15 | 0.4 | 0.65 | - | - | - | - | - | - | - | - | - | - | - | - | - | - | - | - | - | - | - | - | - | - | - | - | - | - | - | -
Ст3сп | 0.14 | 0.22 | 0.15 | 0.3 | 0.4 | 0.65 | - | - | - | - | - | - | - | - | - | - | - | - | - | - | - | - | - | - | - | - | - | - | - | - | - | - | - | -
Ст3Гпс | 0.14 | 0.22 | 0 | 0.15 | 0.8 | 1.1 | - | - | - | - | - | - | - | - | - | - | - | - | - | - | - | - | - | - | - | - | - | - | - | - | - | - | - | -
Ст3Гсп | 0.14 | 0.2 | 0.15 | 0.3 | 0.8 | 1.1 | - | - | - | - | - | - | - | - | - | - | - | - | - | - | - | - | - | - | - | - | - | - | - | - | - | - | - | -
Ст4кп | 0.18 | 0.27 | 0 | 0.05 | 0.4 | 0.7 | - | - | - | - | - | - | - | - | - | - | - | - | - | - | - | - | - | - | - | - | - | - | - | - | - | - | - | -
Ст4пс | 0.18 | 0.27 | 0.05 | 0.15 | 0.4 | 0.7 | - | - | - | - | - | - | - | - | - | - | - | - | - | - | - | - | - | - | - | - | - | - | - | - | - | - | - | -
Ст4сп | 0.18 | 0.27 | 0.15 | 0.3 | 0.4 | 0.7 | - | - | - | - | - | - | - | - | - | - | - | - | - | - | - | - | - | - | - | - | - | - | - | - | - | - | - | -
Ст5пс | 0.28 | 0.37 | 0.05 | 0.15 | 0.5 | 0.8 | - | - | - | - | - | - | - | - | - | - | - | - | - | - | - | - | - | - | - | - | - | - | - | - | - | - | - | -
Ст5сп | 0.28 | 0.37 | 0.15 | 0.3 | 0.5 | 0.8 | - | - | - | - | - | - | - | - | - | - | - | - | - | - | - | - | - | - | - | - | - | - | - | - | - | - | - | -
Ст5Гпс | 0.22 | 0.3 | 0 | 0.15 | 0.8 | 1.2 | - | - | - | - | - | - | - | - | - | - | - | - | - | - | - | - | - | - | - | - | - | - | - | - | - | - | - | -
Ст6пс | 0.38 | 0.49 | 0.05 | 0.15 | 0.5 | 0.8 | - | - | - | - | - | - | - | - | - | - | - | - | - | - | - | - | - | - | - | - | - | - | - | - | - | - | - | -
Ст6сп | 0.38 | 0.49 | 0.15 | 0.3 | 0.5 | 0.8 | - | - | - | - | - | - | - | - | - | - | - | - | - | - | - | - | - | - | - | - | - | - | - | - | - | - | - | -
10ГТ | 0 | 0.13 | 0.45 | 0.65 | 1 | 1.4 | 0 | 0.03 | 0 | 0.04 | 0 | 0.3 | - | - | 0 | 0.3 | - | - | 0.02 | 0.05 | 0.015 | 0.035 | - | - | - | - | - | - | - | - | - | - | - | -
18Г2С | 0.14 | 0.23 | 0.6 | 0.9 | 1.2 | 1.6 | 0 | 0.04 | 0 | 0.045 | 0 | 0.3 | 0 | 0.3 | 0 | 0.3 | - | - | - | - | - | - | - | - | - | - | - | - | - | - | - | - | - | -
32Г2Рпс | 0.28 | 0.37 | 0 | 0.17 | 1.3 | 1.75 | 0 | 0.045 | 0 | 0.05 | 0 | 0.3 | 0 | 0.3 | 0 | 0.3 | - | - | 0.001 | 0.015 | - | - | - | - | - | - | - | - | - | - | - | - | - | -
35ГС | 0.3 | 0.37 | 0.6 | 0.9 | 0.8 | 1.2 | 0 | 0.04 | 0 | 0.045 | 0 | 0.3 | 0 | 0.3 | 0 | 0.3 | - | - | - | - | - | - | - | - | - | - | - | - | - | - | - | - | - | -
25Г2С | 0.2 | 0.29 | 0.6 | 0.9 | 1.2 | 1.6 | 0 | 0.04 | 0 | 0.045 | 0 | 0.3 | 0 | 0.3 | 0 | 0.3 | - | - | - | - | - | - | - | - | - | - | - | - | - | - | - | - | - | -
20ХГ2Ц | 0.19 | 0.26 | 0.4 | 0.7 | 1.5 | 1.9 | 0 | 0.045 | 0 | 0.045 | 0.9 | 1.2 | 0 | 0.3 | 0 | 0.3 | - | - | - | - | - | - | - | - | - | - | - | - | - | - | - | - | - | -
80С | 0.74 | 0.82 | 0.6 | 1.1 | 0.5 | 0.9 | 0 | 0.04 | 0 | 0.045 | 0 | 0.3 | 0 | 0.3 | 0 | 0.3 | - | - | - | - | 0.015 | 0.004 | - | - | - | - | - | - | - | - | - | - | - | -
23Х2Г2Т | 0.19 | 0.26 | 0.4 | 0.7 | 1.4 | 1.7 | 0 | 0.045 | 0 | 0.045 | 0.35 | 1.7 | 0 | 0.3 | 0 | 0.3 | - | - | 0.015 | 0.05 | 0.02 | 0.08 | - | - | - | - | - | - | - | - | - | - | - | -
22Х2Г2АЮ | 0.19 | 0.26 | 0.4 | 0.7 | 1.4 | 1.7 | 0 | 0.04 | 0 | 0.04 | 1.5 | 2.1 | 0 | 0.3 | 0 | 0.3 | - | - | 0.02 | 0.07 | 0.005 | 0.03 | - | - | - | - | - | - | - | - | - | - | - | -
22Х2Г2Р | 0.19 | 0.26 | 0.4 | 0.7 | 1.5 | 1.9 | 0 | 0.04 | 0 | 0.04 | 1.5 | 1.9 | 0 | 0.3 | 0 | 0.3 | - | - | 0.015 | 0.05 | 0.02 | 0.08 | - | - | - | - | - | - | - | - | - | - | - | -
20Х2Г2СР | 0.16 | 0.26 | 0.75 | 1.55 | 1.4 | 1.8 | 0 | 0.04 | 0 | 0.04 | 1.4 | 1.8 | 0 | 0.3 | 0 | 0.3 | - | - | 0.015 | 0.05 | 0.02 | 0.08 | - | - | - | - | - | - | - | - | - | - | - | -
Note on A7: Долгов Алексей Владимирович: ГОСТ 19281-2014
Note on A80: Долгов Алексей Владимирович: ГОСТ 19281-2014
Note on A81: Долгов Алексей Владимирович: ГОСТ977-88
Note on A193: Долгов Алексей Владимирович: ГОСТ 977-88
Note on A194: Долгов Алексей Владимирович: ГОСТ 380-2005
Note on A213: Долгов Алексей Владимирович: ГОСТ 380-2005
Note on A214: Долгов Алексей Владимирович ГОСТ 5781-82
Note on A224: Долгов Алексей Владимирович: ГОСТ 5781-82

## Расчет
АНАЛИЗ
Подсчет выполненных условий
| C=0,27% |  |  | Si=0,61% |  |  | Mn=1,046% |  |  | Cr=0,06% |  |  | Ni=0,03% |  |  | Cu=0% |  |  | V=0% |  |  | Al=0% |  |  | Ti=0% |  |  | Nb=0% |  |  | Mo=0% |  |  | W=0%
| мин | 0.27 | макс | мин | 0.61 | макс | мин | 1.046 | макс | мин | 0.06 | макс | мин | 0.03 | макс | мин | 0 | макс | мин | 0 | макс | мин | 0 | макс | мин | 0 | макс | мин | 0 | макс | мин | 0 | макс | мин | 0 | макс
| 0.02 |  | 0.02 | 0.05 |  | 0.05 | 0.1 |  | 0.1 | 0.05 |  | 0.05 | 0.05 |  | 0.05 | 0.05 |  | 0.05 | 0.01 |  | 0.02 | 0.005 |  | 0.01 | 0.005 |  | 0.01 | 0.005 |  | 0.01
09Г2 | 0 | 0 | 0 | 0 | 0 | 0 | 0 | 0 | 0 | 1 | 1 | 1 | 0 | 1 | 1 | 0 | 0 | 0 | 0 | 0 | 0 | 0 | 0 | 0 | 0 | 0 | 0 | 0 | 0 | 0 | 0 | 0 | 0 | 0 | 0 | 0 | 5 | - | 09Г2
09Г2-1 | 0 | 0 | 0 | 0 | 0 | 0 | 1 | 1 | 1 | 1 | 1 | 1 | 0 | 1 | 1 | 0 | 0 | 0 | 0 | 0 | 0 | 0 | 0 | 0 | 0 | 0 | 0 | 0 | 0 | 0 | 0 | 0 | 0 | 0 | 0 | 0 | 8 | - | 09Г2-1
09Г2Д | 0 | 0 | 0 | 0 | 0 | 0 | 0 | 0 | 0 | 1 | 1 | 1 | 0 | 1 | 1 | 0 | 0 | 0 | 0 | 0 | 0 | 0 | 0 | 0 | 0 | 0 | 0 | 0 | 0 | 0 | 0 | 0 | 0 | 0 | 0 | 0 | 5 | - | 09Г2Д
09Г2Д-1 | 0 | 0 | 0 | 0 | 0 | 0 | 1 | 1 | 1 | 1 | 1 | 1 | 0 | 1 | 1 | 0 | 0 | 0 | 0 | 0 | 0 | 0 | 0 | 0 | 0 | 0 | 0 | 0 | 0 | 0 | 0 | 0 | 0 | 0 | 0 | 0 | 8 | - | 09Г2Д-1
09ГСФЮ | 0 | 0 | 0 | 1 | 1 | 1 | 0 | 0 | 0 | 1 | 1 | 1 | 0 | 1 | 1 | 0 | 0 | 0 | 0 | 0 | 0 | 0 | 0 | 0 | 0 | 0 | 0 | 0 | 0 | 0 | 0 | 0 | 0 | 0 | 0 | 0 | 8 | - | 09ГСФЮ
10Г2Б | 0 | 0 | 0 | 0 | 0 | 0 | 0 | 0 | 0 | 1 | 1 | 1 | 0 | 1 | 1 | 0 | 0 | 0 | 0 | 0 | 0 | 0 | 0 | 0 | 0 | 0 | 0 | 0 | 0 | 0 | 0 | 0 | 0 | 0 | 0 | 0 | 5 | - | 10Г2Б
10Г2Б-1 | 0 | 0 | 0 | 0 | 0 | 0 | 1 | 1 | 1 | 1 | 1 | 1 | 0 | 1 | 1 | 0 | 0 | 0 | 0 | 0 | 0 | 0 | 0 | 0 | 0 | 0 | 0 | 0 | 0 | 0 | 0 | 0 | 0 | 0 | 0 | 0 | 8 | - | 10Г2Б-1
12Г2Б | 0 | 0 | 0 | 0 | 0 | 0 | 0 | 0 | 0 | 1 | 1 | 1 | 0 | 1 | 1 | 0 | 0 | 0 | 0 | 0 | 0 | 0 | 0 | 0 | 0 | 0 | 0 | 0 | 0 | 0 | 0 | 0 | 0 | 0 | 0 | 0 | 5 | - | 12Г2Б
12Г2Б-1 | 0 | 0 | 0 | 0 | 0 | 0 | 1 | 1 | 1 | 1 | 1 | 1 | 0 | 1 | 1 | 0 | 0 | 0 | 0 | 0 | 0 | 0 | 0 | 0 | 0 | 0 | 0 | 0 | 0 | 0 | 0 | 0 | 0 | 0 | 0 | 0 | 8 | - | 12Г2Б-1
12Г2Ф | 0 | 0 | 0 | 0 | 0 | 0 | 0 | 0 | 0 | 1 | 1 | 1 | 0 | 1 | 1 | 0 | 0 | 0 | 0 | 0 | 0 | 0 | 0 | 0 | 0 | 0 | 0 | 0 | 0 | 0 | 0 | 0 | 0 | 0 | 0 | 0 | 5 | - | 12Г2Ф
12Г2Ф-1 | 0 | 0 | 0 | 0 | 0 | 0 | 1 | 1 | 1 | 1 | 1 | 1 | 0 | 1 | 1 | 0 | 0 | 0 | 0 | 0 | 0 | 0 | 0 | 0 | 0 | 0 | 0 | 0 | 0 | 0 | 0 | 0 | 0 | 0 | 0 | 0 | 8 | - | 12Г2Ф-1
14Г2 | 0 | 0 | 0 | 0 | 0 | 0 | 0 | 0 | 0 | 1 | 1 | 1 | 0 | 1 | 1 | 0 | 0 | 0 | 0 | 0 | 0 | 0 | 0 | 0 | 0 | 0 | 0 | 0 | 0 | 0 | 0 | 0 | 0 | 0 | 0 | 0 | 5 | - | 14Г2
14Г2-1 | 0 | 0 | 0 | 0 | 0 | 0 | 1 | 1 | 1 | 1 | 1 | 1 | 0 | 1 | 1 | 0 | 0 | 0 | 0 | 0 | 0 | 0 | 0 | 0 | 0 | 0 | 0 | 0 | 0 | 0 | 0 | 0 | 0 | 0 | 0 | 0 | 8 | - | 14Г2-1
15ГФ | 0 | 0 | 0 | 0 | 0 | 0 | 1 | 1 | 1 | 1 | 1 | 1 | 0 | 1 | 1 | 0 | 0 | 0 | 0 | 0 | 0 | 0 | 0 | 0 | 0 | 0 | 0 | 0 | 0 | 0 | 0 | 0 | 0 | 0 | 0 | 0 | 8 | - | 15ГФ
15ГФ-1 | 0 | 0 | 0 | 0 | 0 | 0 | 1 | 1 | 1 | 1 | 1 | 1 | 0 | 1 | 1 | 0 | 0 | 0 | 0 | 0 | 0 | 0 | 0 | 0 | 0 | 0 | 0 | 0 | 0 | 0 | 0 | 0 | 0 | 0 | 0 | 0 | 8 | - | 15ГФ-1
15Г2СФ | 0 | 0 | 0 | 1 | 1 | 1 | 0 | 0 | 0 | 1 | 1 | 1 | 0 | 1 | 1 | 0 | 0 | 0 | 0 | 0 | 0 | 0 | 0 | 0 | 0 | 0 | 0 | 0 | 0 | 0 | 0 | 0 | 0 | 0 | 0 | 0 | 8 | - | 15Г2СФ
15Г2СФ-1 | 0 | 0 | 0 | 1 | 1 | 1 | 1 | 1 | 1 | 1 | 1 | 1 | 0 | 1 | 1 | 0 | 0 | 0 | 0 | 0 | 0 | 0 | 0 | 0 | 0 | 0 | 0 | 0 | 0 | 0 | 0 | 0 | 0 | 0 | 0 | 0 | 11 | Внимание | 15Г2СФ-1
16ГС | 0 | 0 | 0 | 1 | 1 | 1 | 1 | 1 | 1 | 1 | 1 | 1 | 0 | 1 | 1 | 0 | 0 | 0 | 0 | 0 | 0 | 0 | 0 | 0 | 0 | 0 | 0 | 0 | 0 | 0 | 0 | 0 | 0 | 0 | 0 | 0 | 11 | Внимание | 16ГС
16ГС-1 | 0 | 0 | 0 | 1 | 1 | 1 | 1 | 1 | 1 | 1 | 1 | 1 | 0 | 1 | 1 | 0 | 0 | 0 | 0 | 0 | 0 | 0 | 0 | 0 | 0 | 0 | 0 | 0 | 0 | 0 | 0 | 0 | 0 | 0 | 0 | 0 | 11 | Внимание | 16ГС-1
17ГС | 0 | 0 | 0 | 1 | 0 | 0 | 0 | 1 | 1 | 1 | 1 | 1 | 0 | 1 | 1 | 0 | 0 | 0 | 0 | 0 | 0 | 0 | 0 | 0 | 0 | 0 | 0 | 0 | 0 | 0 | 0 | 0 | 0 | 0 | 0 | 0 | 8 | - | 17ГС
17ГС-1 | 0 | 0 | 0 | 1 | 0 | 0 | 1 | 1 | 1 | 1 | 1 | 1 | 0 | 1 | 1 | 0 | 0 | 0 | 0 | 0 | 0 | 0 | 0 | 0 | 0 | 0 | 0 | 0 | 0 | 0 | 0 | 0 | 0 | 0 | 0 | 0 | 9 | - | 17ГС-1
18Г2АФ | 0 | 0 | 0 | 0 | 0 | 0 | 0 | 0 | 0 | 1 | 1 | 1 | 0 | 1 | 1 | 0 | 0 | 0 | 0 | 0 | 0 | 0 | 0 | 0 | 0 | 0 | 0 | 0 | 0 | 0 | 0 | 0 | 0 | 0 | 0 | 0 | 5 | - | 18Г2АФ
18Г2АФ-1 | 0 | 0 | 0 | 0 | 0 | 0 | 1 | 1 | 1 | 1 | 1 | 1 | 0 | 1 | 1 | 0 | 0 | 0 | 0 | 0 | 0 | 0 | 0 | 0 | 0 | 0 | 0 | 0 | 0 | 0 | 0 | 0 | 0 | 0 | 0 | 0 | 8 | - | 18Г2АФ-1
17Г1С | 0 | 0 | 0 | 1 | 0 | 0 | 0 | 0 | 0 | 1 | 1 | 1 | 0 | 1 | 1 | 0 | 0 | 0 | 0 | 0 | 0 | 0 | 0 | 0 | 0 | 0 | 0 | 0 | 0 | 0 | 0 | 0 | 0 | 0 | 0 | 0 | 6 | - | 17Г1С
17Г1С-1 | 0 | 0 | 0 | 1 | 0 | 0 | 1 | 1 | 1 | 1 | 1 | 1 | 0 | 1 | 1 | 0 | 0 | 0 | 0 | 0 | 0 | 0 | 0 | 0 | 0 | 0 | 0 | 0 | 0 | 0 | 0 | 0 | 0 | 0 | 0 | 0 | 9 | - | 17Г1С-1
17Г1С-У | 0 | 0 | 0 | 1 | 0 | 0 | 0 | 0 | 0 | 1 | 1 | 1 | 0 | 1 | 1 | 0 | 0 | 0 | 0 | 0 | 0 | 0 | 0 | 0 | 0 | 0 | 0 | 0 | 0 | 0 | 0 | 0 | 0 | 0 | 0 | 0 | 6 | - | 17Г1С-У
17Г1С-У-1 | 0 | 0 | 0 | 1 | 0 | 0 | 1 | 1 | 1 | 1 | 1 | 1 | 0 | 1 | 1 | 0 | 0 | 0 | 0 | 0 | 0 | 0 | 0 | 0 | 0 | 0 | 0 | 0 | 0 | 0 | 0 | 0 | 0 | 0 | 0 | 0 | 9 | - | 17Г1С-У-1
07ГФБ | 0 | 0 | 0 | 0 | 0 | 0 | 1 | 1 | 1 | 1 | 1 | 1 | 0 | 1 | 1 | 0 | 0 | 0 | 0 | 0 | 0 | 0 | 0 | 0 | 0 | 0 | 0 | 0 | 0 | 0 | 0 | 0 | 0 | 0 | 0 | 0 | 8 | - | 07ГФБ
07ГФБ-1 | 0 | 0 | 0 | 0 | 0 | 0 | 1 | 1 | 1 | 1 | 1 | 1 | 0 | 1 | 1 | 0 | 0 | 0 | 0 | 0 | 0 | 0 | 0 | 0 | 0 | 0 | 0 | 0 | 0 | 0 | 0 | 0 | 0 | 0 | 0 | 0 | 8 | - | 07ГФБ-1
08ХМФчЮА | 0 | 0 | 0 | 0 | 0 | 0 | 0 | 0 | 0 | 0 | 0 | 0 | 0 | 1 | 1 | 0 | 0 | 0 | 0 | 0 | 0 | 0 | 0 | 0 | 0 | 0 | 0 | 0 | 0 | 0 | 0 | 0 | 0 | 0 | 0 | 0 | 2 | - | 08ХМФчЮА
09Г2С | 0 | 0 | 0 | 1 | 1 | 1 | 0 | 0 | 0 | 1 | 1 | 1 | 0 | 1 | 1 | 0 | 0 | 0 | 0 | 0 | 0 | 0 | 0 | 0 | 0 | 0 | 0 | 0 | 0 | 0 | 0 | 0 | 0 | 0 | 0 | 0 | 8 | - | 09Г2С
09Г2С-1 | 0 | 0 | 0 | 1 | 1 | 1 | 1 | 1 | 1 | 1 | 1 | 1 | 0 | 1 | 1 | 0 | 0 | 0 | 0 | 0 | 0 | 0 | 0 | 0 | 0 | 0 | 0 | 0 | 0 | 0 | 0 | 0 | 0 | 0 | 0 | 0 | 11 | Внимание | 09Г2С-1
09Г2СД | 0 | 0 | 0 | 1 | 1 | 1 | 0 | 0 | 0 | 1 | 1 | 1 | 0 | 1 | 1 | 0 | 0 | 0 | 0 | 0 | 0 | 0 | 0 | 0 | 0 | 0 | 0 | 0 | 0 | 0 | 0 | 0 | 0 | 0 | 0 | 0 | 8 | - | 09Г2СД
09Г2СД-1 | 0 | 0 | 0 | 1 | 1 | 1 | 1 | 1 | 1 | 1 | 1 | 1 | 0 | 1 | 1 | 0 | 0 | 0 | 0 | 0 | 0 | 0 | 0 | 0 | 0 | 0 | 0 | 0 | 0 | 0 | 0 | 0 | 0 | 0 | 0 | 0 | 11 | Внимание | 09Г2СД-1
09Г2ФБ | 0 | 0 | 0 | 0 | 0 | 0 | 0 | 0 | 0 | 1 | 1 | 1 | 0 | 1 | 1 | 0 | 0 | 0 | 0 | 0 | 0 | 0 | 0 | 0 | 0 | 0 | 0 | 0 | 0 | 0 | 0 | 0 | 0 | 0 | 0 | 0 | 5 | - | 09Г2ФБ
09Г2ФБ-1 | 0 | 0 | 0 | 0 | 0 | 0 | 1 | 1 | 1 | 1 | 1 | 1 | 0 | 1 | 1 | 0 | 0 | 0 | 0 | 0 | 0 | 0 | 0 | 0 | 0 | 0 | 0 | 0 | 0 | 0 | 0 | 0 | 0 | 0 | 0 | 0 | 8 | - | 09Г2ФБ-1
10Г2С1 | 0 | 0 | 0 | 0 | 0 | 0 | 0 | 0 | 0 | 1 | 1 | 1 | 0 | 1 | 1 | 0 | 0 | 0 | 0 | 0 | 0 | 0 | 0 | 0 | 0 | 0 | 0 | 0 | 0 | 0 | 0 | 0 | 0 | 0 | 0 | 0 | 5 | - | 10Г2С1
10Г2С1Д | 0 | 0 | 0 | 0 | 0 | 0 | 0 | 0 | 0 | 1 | 1 | 1 | 0 | 1 | 1 | 0 | 0 | 0 | 0 | 0 | 0 | 0 | 0 | 0 | 0 | 0 | 0 | 0 | 0 | 0 | 0 | 0 | 0 | 0 | 0 | 0 | 5 | - | 10Г2С1Д
10Г2БД | 0 | 0 | 0 | 0 | 0 | 0 | 0 | 0 | 0 | 1 | 1 | 1 | 0 | 1 | 1 | 0 | 0 | 0 | 0 | 0 | 0 | 0 | 0 | 0 | 0 | 0 | 0 | 0 | 0 | 0 | 0 | 0 | 0 | 0 | 0 | 0 | 5 | - | 10Г2БД
10Г2БД-1 | 0 | 0 | 0 | 0 | 0 | 0 | 1 | 1 | 1 | 1 | 1 | 1 | 0 | 1 | 1 | 0 | 0 | 0 | 0 | 0 | 0 | 0 | 0 | 0 | 0 | 0 | 0 | 0 | 0 | 0 | 0 | 0 | 0 | 0 | 0 | 0 | 8 | - | 10Г2БД-1
10ХСНД | 0 | 0 | 0 | 0 | 0 | 0 | 0 | 0 | 0 | 0 | 0 | 0 | 0 | 0 | 0 | 0 | 0 | 0 | 0 | 0 | 0 | 0 | 0 | 0 | 0 | 0 | 0 | 0 | 0 | 0 | 0 | 0 | 0 | 0 | 0 | 0 | 0 | - | 10ХСНД
10ХНДП | 0 | 0 | 0 | 0 | 0 | 0 | 0 | 0 | 0 | 0 | 0 | 0 | 0 | 0 | 0 | 0 | 0 | 0 | 0 | 0 | 0 | 0 | 0 | 0 | 0 | 0 | 0 | 0 | 0 | 0 | 0 | 0 | 0 | 0 | 0 | 0 | 0 | - | 10ХНДП
10Г2ФБЮ | 0 | 0 | 0 | 0 | 0 | 0 | 0 | 0 | 0 | 1 | 1 | 1 | 0 | 1 | 1 | 0 | 0 | 0 | 0 | 0 | 0 | 0 | 0 | 0 | 0 | 0 | 0 | 0 | 0 | 0 | 0 | 0 | 0 | 0 | 0 | 0 | 5 | - | 10Г2ФБЮ
10Г2ФБЮ-1 | 0 | 0 | 0 | 0 | 0 | 0 | 1 | 1 | 1 | 1 | 1 | 1 | 0 | 1 | 1 | 0 | 0 | 0 | 0 | 0 | 0 | 0 | 0 | 0 | 0 | 0 | 0 | 0 | 0 | 0 | 0 | 0 | 0 | 0 | 0 | 0 | 8 | - | 10Г2ФБЮ-1
12ГС | 0 | 0 | 0 | 1 | 1 | 1 | 1 | 1 | 1 | 1 | 1 | 1 | 0 | 1 | 1 | 0 | 0 | 0 | 0 | 0 | 0 | 0 | 0 | 0 | 0 | 0 | 0 | 0 | 0 | 0 | 0 | 0 | 0 | 0 | 0 | 0 | 11 | Внимание | 12ГС
12ГС-1 | 0 | 0 | 0 | 1 | 1 | 1 | 1 | 1 | 1 | 1 | 1 | 1 | 0 | 1 | 1 | 0 | 0 | 0 | 0 | 0 | 0 | 0 | 0 | 0 | 0 | 0 | 0 | 0 | 0 | 0 | 0 | 0 | 0 | 0 | 0 | 0 | 11 | Внимание | 12ГС-1
12Г2ФД | 0 | 0 | 0 | 0 | 0 | 0 | 0 | 0 | 0 | 1 | 1 | 1 | 0 | 1 | 1 | 0 | 0 | 0 | 0 | 0 | 0 | 0 | 0 | 0 | 0 | 0 | 0 | 0 | 0 | 0 | 0 | 0 | 0 | 0 | 0 | 0 | 5 | - | 12Г2ФД
12Г2ФД-1 | 0 | 0 | 0 | 0 | 0 | 0 | 1 | 1 | 1 | 1 | 1 | 1 | 0 | 1 | 1 | 0 | 0 | 0 | 0 | 0 | 0 | 0 | 0 | 0 | 0 | 0 | 0 | 0 | 0 | 0 | 0 | 0 | 0 | 0 | 0 | 0 | 8 | - | 12Г2ФД-1
12Г2С | 0 | 0 | 0 | 1 | 1 | 1 | 0 | 0 | 0 | 1 | 1 | 1 | 0 | 1 | 1 | 0 | 0 | 0 | 0 | 0 | 0 | 0 | 0 | 0 | 0 | 0 | 0 | 0 | 0 | 0 | 0 | 0 | 0 | 0 | 0 | 0 | 8 | - | 12Г2С
12Г2С-1 | 0 | 0 | 0 | 1 | 1 | 1 | 1 | 1 | 1 | 1 | 1 | 1 | 0 | 1 | 1 | 0 | 0 | 0 | 0 | 0 | 0 | 0 | 0 | 0 | 0 | 0 | 0 | 0 | 0 | 0 | 0 | 0 | 0 | 0 | 0 | 0 | 11 | Внимание | 12Г2С-1
12Г2СД | 0 | 0 | 0 | 1 | 1 | 1 | 0 | 0 | 0 | 1 | 1 | 1 | 0 | 1 | 1 | 0 | 0 | 0 | 0 | 0 | 0 | 0 | 0 | 0 | 0 | 0 | 0 | 0 | 0 | 0 | 0 | 0 | 0 | 0 | 0 | 0 | 8 | - | 12Г2СД
12Г2СД-1 | 0 | 0 | 0 | 1 | 1 | 1 | 1 | 1 | 1 | 1 | 1 | 1 | 0 | 1 | 1 | 0 | 0 | 0 | 0 | 0 | 0 | 0 | 0 | 0 | 0 | 0 | 0 | 0 | 0 | 0 | 0 | 0 | 0 | 0 | 0 | 0 | 11 | Внимание | 12Г2СД-1
12ГСБЮ | 0 | 0 | 0 | 0 | 0 | 0 | 0 | 0 | 1 | 1 | 1 | 1 | 0 | 1 | 1 | 0 | 0 | 0 | 0 | 0 | 0 | 0 | 0 | 0 | 0 | 0 | 0 | 0 | 0 | 0 | 0 | 0 | 0 | 0 | 0 | 0 | 6 | - | 12ГСБЮ
12ГСБЮ-1 | 0 | 0 | 0 | 0 | 0 | 0 | 1 | 1 | 1 | 1 | 1 | 1 | 0 | 1 | 1 | 0 | 0 | 0 | 0 | 0 | 0 | 0 | 0 | 0 | 0 | 0 | 0 | 0 | 0 | 0 | 0 | 0 | 0 | 0 | 0 | 0 | 8 | - | 12ГСБЮ-1
13ХФЮ | 0 | 0 | 0 | 0 | 0 | 0 | 0 | 0 | 0 | 0 | 0 | 0 | 0 | 1 | 1 | 0 | 0 | 0 | 0 | 0 | 0 | 0 | 0 | 0 | 0 | 0 | 0 | 0 | 0 | 0 | 0 | 0 | 0 | 0 | 0 | 0 | 2 | - | 13ХФЮ
14Г2АФ | 0 | 0 | 0 | 1 | 0 | 0 | 0 | 0 | 0 | 1 | 1 | 1 | 0 | 1 | 1 | 0 | 0 | 0 | 0 | 0 | 0 | 0 | 0 | 0 | 0 | 0 | 0 | 0 | 0 | 0 | 0 | 0 | 0 | 0 | 0 | 0 | 6 | - | 14Г2АФ
14Г2АФ-1 | 0 | 0 | 0 | 1 | 0 | 0 | 1 | 1 | 1 | 1 | 1 | 1 | 0 | 1 | 1 | 0 | 0 | 0 | 0 | 0 | 0 | 0 | 0 | 0 | 0 | 0 | 0 | 0 | 0 | 0 | 0 | 0 | 0 | 0 | 0 | 0 | 9 | - | 14Г2АФ-1
14Г2АФД | 0 | 0 | 0 | 1 | 0 | 0 | 0 | 0 | 0 | 1 | 1 | 1 | 0 | 1 | 1 | 0 | 0 | 0 | 0 | 0 | 0 | 0 | 0 | 0 | 0 | 0 | 0 | 0 | 0 | 0 | 0 | 0 | 0 | 0 | 0 | 0 | 6 | - | 14Г2АФД
14Г2АФД-1 | 0 | 0 | 0 | 1 | 0 | 0 | 1 | 1 | 1 | 1 | 1 | 1 | 0 | 1 | 1 | 0 | 0 | 0 | 0 | 0 | 0 | 0 | 0 | 0 | 0 | 0 | 0 | 0 | 0 | 0 | 0 | 0 | 0 | 0 | 0 | 0 | 9 | - | 14Г2АФД-1
14ХГС | 0 | 0 | 0 | 1 | 1 | 1 | 1 | 1 | 1 | 0 | 0 | 0 | 0 | 1 | 1 | 0 | 0 | 0 | 0 | 0 | 0 | 0 | 0 | 0 | 0 | 0 | 0 | 0 | 0 | 0 | 0 | 0 | 0 | 0 | 0 | 0 | 8 | - | 14ХГС
15ГФД | 0 | 0 | 0 | 0 | 0 | 0 | 1 | 1 | 1 | 1 | 1 | 1 | 0 | 1 | 1 | 0 | 0 | 0 | 0 | 0 | 0 | 0 | 0 | 0 | 0 | 0 | 0 | 0 | 0 | 0 | 0 | 0 | 0 | 0 | 0 | 0 | 8 | - | 15ГФД
15ГФД-1 | 0 | 0 | 0 | 0 | 0 | 0 | 1 | 1 | 1 | 1 | 1 | 1 | 0 | 1 | 1 | 0 | 0 | 0 | 0 | 0 | 0 | 0 | 0 | 0 | 0 | 0 | 0 | 0 | 0 | 0 | 0 | 0 | 0 | 0 | 0 | 0 | 8 | - | 15ГФД-1
15Г2АФД | 0 | 0 | 0 | 0 | 0 | 0 | 0 | 0 | 0 | 1 | 1 | 1 | 0 | 1 | 1 | 0 | 0 | 0 | 0 | 0 | 0 | 0 | 0 | 0 | 0 | 0 | 0 | 0 | 0 | 0 | 0 | 0 | 0 | 0 | 0 | 0 | 5 | - | 15Г2АФД
15Г2АФД-1 | 0 | 0 | 0 | 0 | 0 | 0 | 1 | 1 | 1 | 1 | 1 | 1 | 0 | 1 | 1 | 0 | 0 | 0 | 0 | 0 | 0 | 0 | 0 | 0 | 0 | 0 | 0 | 0 | 0 | 0 | 0 | 0 | 0 | 0 | 0 | 0 | 8 | - | 15Г2АФД-1
15ХСНД | 0 | 0 | 0 | 1 | 1 | 1 | 0 | 0 | 0 | 0 | 0 | 0 | 0 | 0 | 0 | 0 | 0 | 0 | 0 | 0 | 0 | 0 | 0 | 0 | 0 | 0 | 0 | 0 | 0 | 0 | 0 | 0 | 0 | 0 | 0 | 0 | 3 | - | 15ХСНД
15Г2СФД | 0 | 0 | 0 | 1 | 1 | 1 | 0 | 0 | 0 | 1 | 1 | 1 | 0 | 1 | 1 | 0 | 0 | 0 | 0 | 0 | 0 | 0 | 0 | 0 | 0 | 0 | 0 | 0 | 0 | 0 | 0 | 0 | 0 | 0 | 0 | 0 | 8 | - | 15Г2СФД
15Г2СФД-1 | 0 | 0 | 0 | 1 | 1 | 1 | 1 | 1 | 1 | 1 | 1 | 1 | 0 | 1 | 1 | 0 | 0 | 0 | 0 | 0 | 0 | 0 | 0 | 0 | 0 | 0 | 0 | 0 | 0 | 0 | 0 | 0 | 0 | 0 | 0 | 0 | 11 | Внимание | 15Г2СФД-1
16Г2АФ | 0 | 0 | 0 | 1 | 0 | 0 | 0 | 0 | 0 | 1 | 1 | 1 | 0 | 1 | 1 | 0 | 0 | 0 | 0 | 0 | 0 | 0 | 0 | 0 | 0 | 0 | 0 | 0 | 0 | 0 | 0 | 0 | 0 | 0 | 0 | 0 | 6 | - | 16Г2АФ
16Г2АФ-1 | 0 | 0 | 0 | 1 | 0 | 0 | 1 | 1 | 1 | 1 | 1 | 1 | 0 | 1 | 1 | 0 | 0 | 0 | 0 | 0 | 0 | 0 | 0 | 0 | 0 | 0 | 0 | 0 | 0 | 0 | 0 | 0 | 0 | 0 | 0 | 0 | 9 | - | 16Г2АФ-1
16Г2АФД | 0 | 0 | 0 | 1 | 0 | 0 | 0 | 0 | 0 | 1 | 1 | 1 | 0 | 1 | 1 | 0 | 0 | 0 | 0 | 0 | 0 | 0 | 0 | 0 | 0 | 0 | 0 | 0 | 0 | 0 | 0 | 0 | 0 | 0 | 0 | 0 | 6 | - | 16Г2АФД
16Г2АФД-1 | 0 | 0 | 0 | 1 | 0 | 0 | 1 | 1 | 1 | 1 | 1 | 1 | 0 | 1 | 1 | 0 | 0 | 0 | 0 | 0 | 0 | 0 | 0 | 0 | 0 | 0 | 0 | 0 | 0 | 0 | 0 | 0 | 0 | 0 | 0 | 0 | 9 | - | 16Г2АФД-1
18Г2АФД | 0 | 0 | 0 | 0 | 0 | 0 | 0 | 0 | 0 | 1 | 1 | 1 | 0 | 1 | 1 | 0 | 0 | 0 | 0 | 0 | 0 | 0 | 0 | 0 | 0 | 0 | 0 | 0 | 0 | 0 | 0 | 0 | 0 | 0 | 0 | 0 | 5 | - | 18Г2АФД
18Г2АФД-1 | 0 | 0 | 0 | 0 | 0 | 0 | 1 | 1 | 1 | 1 | 1 | 1 | 0 | 1 | 1 | 0 | 0 | 0 | 0 | 0 | 0 | 0 | 0 | 0 | 0 | 0 | 0 | 0 | 0 | 0 | 0 | 0 | 0 | 0 | 0 | 0 | 8 | - | 18Г2АФД-1
20ФЮ | 0 | 0 | 0 | 0 | 0 | 0 | 0 | 0 | 0 | 1 | 1 | 1 | 0 | 1 | 1 | 0 | 0 | 0 | 0 | 0 | 0 | 0 | 0 | 0 | 0 | 0 | 0 | 0 | 0 | 0 | 0 | 0 | 0 | 0 | 0 | 0 | 5 | - | 20ФЮ
15Л | 0 | 0 | 0 | 0 | 0 | 0 | 0 | 0 | 0 | 0 | 0 | 0 | 0 | 0 | 0 | 0 | 0 | 0 | 0 | 0 | 0 | 0 | 0 | 0 | 0 | 0 | 0 | 0 | 0 | 0 | 0 | 0 | 0 | 0 | 0 | 0 | 0 | - | 15Л
20Л | 1 | 0 | 0 | 0 | 0 | 0 | 0 | 0 | 0 | 0 | 0 | 0 | 0 | 0 | 0 | 0 | 0 | 0 | 0 | 0 | 0 | 0 | 0 | 0 | 0 | 0 | 0 | 0 | 0 | 0 | 0 | 0 | 0 | 0 | 0 | 0 | 1 | - | 20Л
25Л | 1 | 1 | 1 | 0 | 0 | 0 | 0 | 0 | 0 | 0 | 0 | 0 | 0 | 0 | 0 | 0 | 0 | 0 | 0 | 0 | 0 | 0 | 0 | 0 | 0 | 0 | 0 | 0 | 0 | 0 | 0 | 0 | 0 | 0 | 0 | 0 | 3 | - | 25Л
30Л | 0 | 1 | 1 | 0 | 0 | 0 | 0 | 0 | 0 | 0 | 0 | 0 | 0 | 0 | 0 | 0 | 0 | 0 | 0 | 0 | 0 | 0 | 0 | 0 | 0 | 0 | 0 | 0 | 0 | 0 | 0 | 0 | 0 | 0 | 0 | 0 | 2 | - | 30Л
35Л | 0 | 0 | 0 | 0 | 0 | 0 | 0 | 0 | 0 | 0 | 0 | 0 | 0 | 0 | 0 | 0 | 0 | 0 | 0 | 0 | 0 | 0 | 0 | 0 | 0 | 0 | 0 | 0 | 0 | 0 | 0 | 0 | 0 | 0 | 0 | 0 | 0 | - | 35Л
40Л | 0 | 0 | 0 | 0 | 0 | 0 | 0 | 0 | 0 | 0 | 0 | 0 | 0 | 0 | 0 | 0 | 0 | 0 | 0 | 0 | 0 | 0 | 0 | 0 | 0 | 0 | 0 | 0 | 0 | 0 | 0 | 0 | 0 | 0 | 0 | 0 | 0 | - | 40Л
45Л | 0 | 0 | 0 | 0 | 0 | 0 | 0 | 0 | 0 | 0 | 0 | 0 | 0 | 0 | 0 | 0 | 0 | 0 | 0 | 0 | 0 | 0 | 0 | 0 | 0 | 0 | 0 | 0 | 0 | 0 | 0 | 0 | 0 | 0 | 0 | 0 | 0 | - | 45Л
50Л | 0 | 0 | 0 | 0 | 0 | 0 | 0 | 0 | 0 | 0 | 0 | 0 | 0 | 0 | 0 | 0 | 0 | 0 | 0 | 0 | 0 | 0 | 0 | 0 | 0 | 0 | 0 | 0 | 0 | 0 | 0 | 0 | 0 | 0 | 0 | 0 | 0 | - | 50Л
20ГЛ | 1 | 0 | 0 | 0 | 0 | 0 | 0 | 0 | 1 | 0 | 0 | 0 | 0 | 0 | 0 | 0 | 0 | 0 | 0 | 0 | 0 | 0 | 0 | 0 | 0 | 0 | 0 | 0 | 0 | 0 | 0 | 0 | 0 | 0 | 0 | 0 | 2 | - | 20ГЛ
35ГЛ | 0 | 0 | 0 | 0 | 0 | 0 | 0 | 0 | 1 | 0 | 0 | 0 | 0 | 0 | 0 | 0 | 0 | 0 | 0 | 0 | 0 | 0 | 0 | 0 | 0 | 0 | 0 | 0 | 0 | 0 | 0 | 0 | 0 | 0 | 0 | 0 | 1 | - | 35ГЛ
20ГСЛ | 0 | 0 | 0 | 0 | 1 | 1 | 0 | 1 | 1 | 0 | 0 | 0 | 0 | 0 | 0 | 0 | 0 | 0 | 0 | 0 | 0 | 0 | 0 | 0 | 0 | 0 | 0 | 0 | 0 | 0 | 0 | 0 | 0 | 0 | 0 | 0 | 4 | - | 20ГСЛ
30ГСЛ | 0 | 1 | 1 | 0 | 1 | 1 | 0 | 0 | 1 | 0 | 0 | 0 | 0 | 0 | 0 | 0 | 0 | 0 | 0 | 0 | 0 | 0 | 0 | 0 | 0 | 0 | 0 | 0 | 0 | 0 | 0 | 0 | 0 | 0 | 0 | 0 | 5 | - | 30ГСЛ
20Г1ФЛ | 1 | 0 | 0 | 0 | 0 | 0 | 1 | 1 | 1 | 0 | 0 | 0 | 0 | 0 | 0 | 0 | 0 | 0 | 0 | 0 | 0 | 0 | 0 | 0 | 0 | 0 | 0 | 0 | 0 | 0 | 0 | 0 | 0 | 0 | 0 | 0 | 4 | - | 20Г1ФЛ
20ФЛ | 1 | 0 | 0 | 0 | 0 | 0 | 1 | 1 | 0 | 0 | 0 | 0 | 0 | 0 | 0 | 0 | 0 | 0 | 0 | 0 | 0 | 0 | 0 | 0 | 0 | 0 | 0 | 0 | 0 | 0 | 0 | 0 | 0 | 0 | 0 | 0 | 3 | - | 20ФЛ
30ХГСФЛ | 0 | 1 | 1 | 1 | 0 | 0 | 0 | 1 | 1 | 0 | 0 | 0 | 0 | 0 | 0 | 0 | 0 | 0 | 0 | 0 | 0 | 0 | 0 | 0 | 0 | 0 | 0 | 0 | 0 | 0 | 0 | 0 | 0 | 0 | 0 | 0 | 5 | - | 30ХГСФЛ
45ФЛ | 0 | 0 | 0 | 0 | 0 | 0 | 0 | 0 | 0 | 0 | 0 | 0 | 0 | 0 | 0 | 0 | 0 | 0 | 0 | 0 | 0 | 0 | 0 | 0 | 0 | 0 | 0 | 0 | 0 | 0 | 0 | 0 | 0 | 0 | 0 | 0 | 0 | - | 45ФЛ
32Х06Л | 0 | 1 | 1 | 0 | 0 | 0 | 0 | 0 | 0 | 0 | 0 | 0 | 0 | 0 | 0 | 0 | 0 | 0 | 0 | 0 | 0 | 0 | 0 | 0 | 0 | 0 | 0 | 0 | 0 | 0 | 0 | 0 | 0 | 0 | 0 | 0 | 2 | - | 32Х06Л
40ХЛ | 0 | 0 | 0 | 0 | 0 | 0 | 0 | 0 | 0 | 0 | 0 | 0 | 0 | 0 | 0 | 0 | 0 | 0 | 0 | 0 | 0 | 0 | 0 | 0 | 0 | 0 | 0 | 0 | 0 | 0 | 0 | 0 | 0 | 0 | 0 | 0 | 0 | - | 40ХЛ
20ХМЛ | 1 | 0 | 0 | 0 | 0 | 0 | 0 | 0 | 0 | 0 | 0 | 0 | 0 | 0 | 0 | 0 | 0 | 0 | 0 | 0 | 0 | 0 | 0 | 0 | 0 | 0 | 0 | 0 | 0 | 0 | 0 | 0 | 0 | 0 | 0 | 0 | 1 | - | 20ХМЛ
20ХМФЛ | 1 | 0 | 0 | 0 | 0 | 0 | 0 | 0 | 0 | 0 | 0 | 0 | 0 | 0 | 0 | 0 | 0 | 0 | 0 | 0 | 0 | 0 | 0 | 0 | 0 | 0 | 0 | 0 | 0 | 0 | 0 | 0 | 0 | 0 | 0 | 0 | 1 | - | 20ХМФЛ
20ГНМФЛ | 0 | 0 | 0 | 0 | 0 | 0 | 1 | 1 | 0 | 0 | 1 | 1 | 0 | 0 | 0 | 0 | 0 | 0 | 0 | 0 | 0 | 0 | 0 | 0 | 0 | 0 | 0 | 0 | 0 | 0 | 0 | 0 | 0 | 0 | 0 | 0 | 4 | - | 20ГНМФЛ
35ХМЛ | 0 | 0 | 0 | 0 | 0 | 0 | 0 | 0 | 0 | 0 | 0 | 0 | 0 | 0 | 0 | 0 | 0 | 0 | 0 | 0 | 0 | 0 | 0 | 0 | 0 | 0 | 0 | 0 | 0 | 0 | 0 | 0 | 0 | 0 | 0 | 0 | 0 | - | 35ХМЛ
30ХНМЛ | 0 | 1 | 1 | 0 | 0 | 0 | 0 | 0 | 0 | 0 | 0 | 0 | 0 | 0 | 0 | 0 | 0 | 0 | 0 | 0 | 0 | 0 | 0 | 0 | 0 | 0 | 0 | 0 | 0 | 0 | 0 | 0 | 0 | 0 | 0 | 0 | 2 | - | 30ХНМЛ
35ХГСЛ | 0 | 0 | 0 | 0 | 1 | 1 | 0 | 1 | 1 | 0 | 0 | 0 | 0 | 0 | 0 | 0 | 0 | 0 | 0 | 0 | 0 | 0 | 0 | 0 | 0 | 0 | 0 | 0 | 0 | 0 | 0 | 0 | 0 | 0 | 0 | 0 | 4 | - | 35ХГСЛ
35НГМЛ | 0 | 0 | 0 | 0 | 0 | 0 | 1 | 1 | 0 | 0 | 0 | 0 | 0 | 0 | 0 | 0 | 0 | 0 | 0 | 0 | 0 | 0 | 0 | 0 | 0 | 0 | 0 | 0 | 0 | 0 | 0 | 0 | 0 | 0 | 0 | 0 | 2 | - | 35НГМЛ
20ДХЛ | 1 | 0 | 0 | 0 | 0 | 0 | 0 | 0 | 0 | 0 | 0 | 0 | 0 | 0 | 0 | 0 | 0 | 0 | 0 | 0 | 0 | 0 | 0 | 0 | 0 | 0 | 0 | 0 | 0 | 0 | 0 | 0 | 0 | 0 | 0 | 0 | 1 | - | 20ДХЛ
08ГДНФЛ | 0 | 0 | 0 | 0 | 0 | 0 | 1 | 0 | 0 | 0 | 0 | 0 | 0 | 0 | 0 | 0 | 0 | 0 | 0 | 0 | 0 | 0 | 0 | 0 | 0 | 0 | 0 | 0 | 0 | 0 | 0 | 0 | 0 | 0 | 0 | 0 | 1 | - | 08ГДНФЛ
13ХНДФТЛ | 0 | 0 | 0 | 0 | 0 | 0 | 0 | 0 | 0 | 0 | 0 | 1 | 0 | 0 | 0 | 0 | 0 | 0 | 0 | 0 | 0 | 0 | 0 | 0 | 0 | 0 | 0 | 0 | 0 | 0 | 0 | 0 | 0 | 0 | 0 | 0 | 1 | - | 13ХНДФТЛ
12ДН2ФЛ | 0 | 0 | 0 | 0 | 0 | 0 | 0 | 0 | 0 | 0 | 0 | 0 | 0 | 0 | 0 | 0 | 0 | 0 | 0 | 0 | 0 | 0 | 0 | 0 | 0 | 0 | 0 | 0 | 0 | 0 | 0 | 0 | 0 | 0 | 0 | 0 | 0 | - | 12ДН2ФЛ
12ДХН1МФЛ | 0 | 0 | 0 | 0 | 0 | 0 | 0 | 0 | 0 | 0 | 0 | 0 | 0 | 0 | 0 | 0 | 0 | 0 | 0 | 0 | 0 | 0 | 0 | 0 | 0 | 0 | 0 | 0 | 0 | 0 | 0 | 0 | 0 | 0 | 0 | 0 | 0 | - | 12ДХН1МФЛ
23ХГС2МФЛ | 0 | 0 | 0 | 0 | 0 | 0 | 0 | 0 | 0 | 0 | 0 | 0 | 0 | 0 | 0 | 0 | 0 | 0 | 0 | 0 | 0 | 0 | 0 | 0 | 0 | 0 | 0 | 0 | 0 | 0 | 0 | 0 | 0 | 0 | 0 | 0 | 0 | - | 23ХГС2МФЛ
12Х7Г3СЛ | 0 | 0 | 0 | 0 | 0 | 0 | 0 | 0 | 0 | 0 | 0 | 0 | 0 | 0 | 0 | 0 | 0 | 0 | 0 | 0 | 0 | 0 | 0 | 0 | 0 | 0 | 0 | 0 | 0 | 0 | 0 | 0 | 0 | 0 | 0 | 0 | 0 | - | 12Х7Г3СЛ
25Х2ГНМФЛ | 1 | 1 | 1 | 1 | 1 | 0 | 1 | 1 | 0 | 0 | 0 | 0 | 0 | 0 | 0 | 0 | 0 | 0 | 0 | 0 | 0 | 0 | 0 | 0 | 0 | 0 | 0 | 0 | 0 | 0 | 0 | 0 | 0 | 0 | 0 | 0 | 7 | - | 25Х2ГНМФЛ
27Х5ГСМЛ | 1 | 1 | 0 | 0 | 0 | 0 | 1 | 1 | 0 | 0 | 0 | 0 | 0 | 0 | 0 | 0 | 0 | 0 | 0 | 0 | 0 | 0 | 0 | 0 | 0 | 0 | 0 | 0 | 0 | 0 | 0 | 0 | 0 | 0 | 0 | 0 | 4 | - | 27Х5ГСМЛ
30Х3С3ГМЛ | 0 | 0 | 1 | 0 | 0 | 0 | 1 | 1 | 0 | 0 | 0 | 0 | 0 | 0 | 0 | 0 | 0 | 0 | 0 | 0 | 0 | 0 | 0 | 0 | 0 | 0 | 0 | 0 | 0 | 0 | 0 | 0 | 0 | 0 | 0 | 0 | 3 | - | 30Х3С3ГМЛ
03Н12Х5М3ТЛ | 0 | 0 | 0 | 0 | 0 | 0 | 0 | 0 | 0 | 0 | 0 | 0 | 0 | 0 | 0 | 0 | 0 | 0 | 0 | 0 | 0 | 0 | 0 | 0 | 0 | 0 | 0 | 0 | 0 | 0 | 0 | 0 | 0 | 0 | 0 | 0 | 0 | - | 03Н12Х5М3ТЛ
03Н12Х5М3ТЮЛ | 0 | 0 | 0 | 0 | 0 | 0 | 0 | 0 | 0 | 0 | 0 | 0 | 0 | 0 | 0 | 0 | 0 | 0 | 0 | 0 | 0 | 0 | 0 | 0 | 0 | 0 | 0 | 0 | 0 | 0 | 0 | 0 | 0 | 0 | 0 | 0 | 0 | - | 03Н12Х5М3ТЮЛ
15ГЛ | 0 | 0 | 0 | 1 | 0 | 0 | 1 | 0 | 0 | 0 | 0 | 0 | 0 | 0 | 0 | 0 | 0 | 0 | 0 | 0 | 0 | 0 | 0 | 0 | 0 | 0 | 0 | 0 | 0 | 0 | 0 | 0 | 0 | 0 | 0 | 0 | 2 | - | 15ГЛ
30ГЛ | 0 | 1 | 1 | 0 | 0 | 0 | 0 | 0 | 0 | 0 | 0 | 0 | 0 | 0 | 0 | 0 | 0 | 0 | 0 | 0 | 0 | 0 | 0 | 0 | 0 | 0 | 0 | 0 | 0 | 0 | 0 | 0 | 0 | 0 | 0 | 0 | 2 | - | 30ГЛ
45ГЛ | 0 | 0 | 0 | 0 | 0 | 0 | 1 | 1 | 0 | 0 | 0 | 0 | 0 | 0 | 0 | 0 | 0 | 0 | 0 | 0 | 0 | 0 | 0 | 0 | 0 | 0 | 0 | 0 | 0 | 0 | 0 | 0 | 0 | 0 | 0 | 0 | 2 | - | 45ГЛ
70ГЛ | 0 | 0 | 0 | 0 | 0 | 0 | 0 | 0 | 1 | 0 | 0 | 0 | 0 | 0 | 0 | 0 | 0 | 0 | 0 | 0 | 0 | 0 | 0 | 0 | 0 | 0 | 0 | 0 | 0 | 0 | 0 | 0 | 0 | 0 | 0 | 0 | 1 | - | 70ГЛ
55СЛ | 0 | 0 | 0 | 1 | 1 | 0 | 0 | 0 | 0 | 0 | 0 | 0 | 0 | 0 | 0 | 0 | 0 | 0 | 0 | 0 | 0 | 0 | 0 | 0 | 0 | 0 | 0 | 0 | 0 | 0 | 0 | 0 | 0 | 0 | 0 | 0 | 2 | - | 55СЛ
40Г1, 5ФЛ | 0 | 0 | 0 | 0 | 0 | 0 | 0 | 0 | 0 | 0 | 0 | 0 | 0 | 0 | 0 | 0 | 0 | 0 | 0 | 0 | 0 | 0 | 0 | 0 | 0 | 0 | 0 | 0 | 0 | 0 | 0 | 0 | 0 | 0 | 0 | 0 | 0 | - | 40Г1, 5ФЛ
15ХЛ | 0 | 0 | 0 | 0 | 0 | 0 | 0 | 0 | 0 | 0 | 0 | 0 | 0 | 0 | 0 | 0 | 0 | 0 | 0 | 0 | 0 | 0 | 0 | 0 | 0 | 0 | 0 | 0 | 0 | 0 | 0 | 0 | 0 | 0 | 0 | 0 | 0 | - | 15ХЛ
30ХЛ | 0 | 1 | 1 | 0 | 0 | 0 | 0 | 0 | 0 | 0 | 0 | 0 | 0 | 0 | 0 | 0 | 0 | 0 | 0 | 0 | 0 | 0 | 0 | 0 | 0 | 0 | 0 | 0 | 0 | 0 | 0 | 0 | 0 | 0 | 0 | 0 | 2 | - | 30ХЛ
25ХГЛ | 1 | 1 | 1 | 0 | 0 | 0 | 1 | 1 | 0 | 0 | 0 | 0 | 0 | 0 | 0 | 0 | 0 | 0 | 0 | 0 | 0 | 0 | 0 | 0 | 0 | 0 | 0 | 0 | 0 | 0 | 0 | 0 | 0 | 0 | 0 | 0 | 5 | - | 25ХГЛ
35ХГЛ | 0 | 0 | 0 | 1 | 1 | 0 | 0 | 0 | 0 | 0 | 0 | 0 | 0 | 0 | 0 | 0 | 0 | 0 | 0 | 0 | 0 | 0 | 0 | 0 | 0 | 0 | 0 | 0 | 0 | 0 | 0 | 0 | 0 | 0 | 0 | 0 | 2 | - | 35ХГЛ
50ХГЛ | 0 | 0 | 0 | 0 | 0 | 0 | 0 | 0 | 0 | 0 | 0 | 0 | 0 | 0 | 0 | 0 | 0 | 0 | 0 | 0 | 0 | 0 | 0 | 0 | 0 | 0 | 0 | 0 | 0 | 0 | 0 | 0 | 0 | 0 | 0 | 0 | 0 | - | 50ХГЛ
60ХГЛ | 0 | 0 | 0 | 0 | 0 | 0 | 1 | 1 | 1 | 0 | 0 | 0 | 0 | 0 | 0 | 0 | 0 | 0 | 0 | 0 | 0 | 0 | 0 | 0 | 0 | 0 | 0 | 0 | 0 | 0 | 0 | 0 | 0 | 0 | 0 | 0 | 3 | - | 60ХГЛ
70Х2ГЛ | 0 | 0 | 0 | 0 | 0 | 0 | 1 | 1 | 0 | 0 | 0 | 0 | 0 | 0 | 0 | 0 | 0 | 0 | 0 | 0 | 0 | 0 | 0 | 0 | 0 | 0 | 0 | 0 | 0 | 0 | 0 | 0 | 0 | 0 | 0 | 0 | 2 | - | 70Х2ГЛ
35ХГФЛ | 0 | 0 | 1 | 0 | 0 | 0 | 0 | 1 | 1 | 0 | 0 | 0 | 0 | 0 | 0 | 0 | 0 | 0 | 0 | 0 | 0 | 0 | 0 | 0 | 0 | 0 | 0 | 0 | 0 | 0 | 0 | 0 | 0 | 0 | 0 | 0 | 3 | - | 35ХГФЛ
40ХФЛ | 0 | 0 | 0 | 0 | 0 | 0 | 0 | 0 | 0 | 0 | 0 | 0 | 0 | 0 | 0 | 0 | 0 | 0 | 0 | 0 | 0 | 0 | 0 | 0 | 0 | 0 | 0 | 0 | 0 | 0 | 0 | 0 | 0 | 0 | 0 | 0 | 0 | - | 40ХФЛ
30ХМЛ | 0 | 1 | 1 | 0 | 0 | 0 | 0 | 0 | 0 | 0 | 0 | 0 | 0 | 0 | 0 | 0 | 0 | 0 | 0 | 0 | 0 | 0 | 0 | 0 | 0 | 0 | 0 | 0 | 0 | 0 | 0 | 0 | 0 | 0 | 0 | 0 | 2 | - | 30ХМЛ
40ХМЛ | 0 | 0 | 0 | 0 | 0 | 0 | 0 | 0 | 0 | 0 | 0 | 0 | 0 | 0 | 0 | 0 | 0 | 0 | 0 | 0 | 0 | 0 | 0 | 0 | 0 | 0 | 0 | 0 | 0 | 0 | 0 | 0 | 0 | 0 | 0 | 0 | 0 | - | 40ХМЛ
40ХНЛ | 0 | 0 | 0 | 0 | 0 | 0 | 0 | 0 | 0 | 0 | 0 | 0 | 0 | 0 | 0 | 0 | 0 | 0 | 0 | 0 | 0 | 0 | 0 | 0 | 0 | 0 | 0 | 0 | 0 | 0 | 0 | 0 | 0 | 0 | 0 | 0 | 0 | - | 40ХНЛ
40ХН2Л | 0 | 0 | 0 | 0 | 0 | 0 | 0 | 0 | 0 | 0 | 0 | 0 | 0 | 0 | 0 | 0 | 0 | 0 | 0 | 0 | 0 | 0 | 0 | 0 | 0 | 0 | 0 | 0 | 0 | 0 | 0 | 0 | 0 | 0 | 0 | 0 | 0 | - | 40ХН2Л
30ХГ1, 5МФРЛ | 0 | 1 | 1 | 0 | 0 | 0 | 0 | 0 | 0 | 0 | 0 | 0 | 0 | 0 | 0 | 0 | 0 | 0 | 0 | 0 | 0 | 0 | 0 | 0 | 0 | 0 | 0 | 0 | 0 | 0 | 0 | 0 | 0 | 0 | 0 | 0 | 2 | - | 30ХГ1, 5МФРЛ
75ХНМФЛ | 0 | 0 | 0 | 0 | 0 | 0 | 0 | 0 | 0 | 0 | 0 | 0 | 0 | 0 | 0 | 0 | 0 | 0 | 0 | 0 | 0 | 0 | 0 | 0 | 0 | 0 | 0 | 0 | 0 | 0 | 0 | 0 | 0 | 0 | 0 | 0 | 0 | - | 75ХНМФЛ
40ГТЛ | 0 | 0 | 0 | 0 | 0 | 0 | 0 | 0 | 1 | 0 | 0 | 0 | 0 | 0 | 0 | 0 | 0 | 0 | 0 | 0 | 0 | 0 | 0 | 0 | 0 | 0 | 0 | 0 | 0 | 0 | 0 | 0 | 0 | 0 | 0 | 0 | 1 | - | 40ГТЛ
20ГНМЮЛ | 0 | 0 | 0 | 0 | 0 | 0 | 0 | 0 | 1 | 0 | 0 | 0 | 0 | 0 | 0 | 0 | 0 | 0 | 0 | 0 | 0 | 0 | 0 | 0 | 0 | 0 | 0 | 0 | 0 | 0 | 0 | 0 | 0 | 0 | 0 | 0 | 1 | - | 20ГНМЮЛ
20Х13Л | 1 | 0 | 0 | 1 | 1 | 1 | 0 | 0 | 0 | 0 | 0 | 0 | 0 | 0 | 0 | 0 | 0 | 0 | 0 | 0 | 0 | 0 | 0 | 0 | 0 | 0 | 0 | 0 | 0 | 0 | 0 | 0 | 0 | 0 | 0 | 0 | 4 | - | 20Х13Л
08Х14НДЛ | 0 | 0 | 0 | 0 | 0 | 0 | 0 | 0 | 0 | 0 | 0 | 0 | 0 | 0 | 0 | 0 | 0 | 0 | 0 | 0 | 0 | 0 | 0 | 0 | 0 | 0 | 0 | 0 | 0 | 0 | 0 | 0 | 0 | 0 | 0 | 0 | 0 | - | 08Х14НДЛ
09Х16Н4БЛ | 0 | 0 | 0 | 1 | 0 | 0 | 0 | 0 | 0 | 0 | 0 | 0 | 0 | 0 | 0 | 0 | 0 | 0 | 0 | 0 | 0 | 0 | 0 | 0 | 0 | 0 | 0 | 0 | 0 | 0 | 0 | 0 | 0 | 0 | 0 | 0 | 1 | - | 09Х16Н4БЛ
09Х17Н3СЛ | 0 | 0 | 0 | 0 | 0 | 0 | 0 | 0 | 0 | 0 | 0 | 0 | 0 | 0 | 0 | 0 | 0 | 0 | 0 | 0 | 0 | 0 | 0 | 0 | 0 | 0 | 0 | 0 | 0 | 0 | 0 | 0 | 0 | 0 | 0 | 0 | 0 | - | 09Х17Н3СЛ
20Х5МЛ | 1 | 0 | 0 | 1 | 1 | 0 | 0 | 0 | 0 | 0 | 0 | 0 | 0 | 0 | 0 | 0 | 0 | 0 | 0 | 0 | 0 | 0 | 0 | 0 | 0 | 0 | 0 | 0 | 0 | 0 | 0 | 0 | 0 | 0 | 0 | 0 | 3 | - | 20Х5МЛ
20Х8ВЛ | 1 | 0 | 0 | 1 | 0 | 0 | 0 | 0 | 0 | 0 | 0 | 0 | 0 | 0 | 0 | 0 | 0 | 0 | 0 | 0 | 0 | 0 | 0 | 0 | 0 | 0 | 0 | 0 | 0 | 0 | 0 | 0 | 0 | 0 | 0 | 0 | 2 | - | 20Х8ВЛ
40Х9С2Л | 0 | 0 | 0 | 0 | 0 | 0 | 0 | 0 | 0 | 0 | 0 | 0 | 0 | 0 | 0 | 0 | 0 | 0 | 0 | 0 | 0 | 0 | 0 | 0 | 0 | 0 | 0 | 0 | 0 | 0 | 0 | 0 | 0 | 0 | 0 | 0 | 0 | - | 40Х9С2Л
20Х12ВНМФЛ | 0 | 0 | 0 | 1 | 0 | 0 | 0 | 0 | 0 | 0 | 0 | 0 | 0 | 0 | 0 | 0 | 0 | 0 | 0 | 0 | 0 | 0 | 0 | 0 | 0 | 0 | 0 | 0 | 0 | 0 | 0 | 0 | 0 | 0 | 0 | 0 | 1 | - | 20Х12ВНМФЛ
10Х12НДЛ | 0 | 0 | 0 | 0 | 0 | 0 | 0 | 0 | 0 | 0 | 0 | 0 | 0 | 0 | 0 | 0 | 0 | 0 | 0 | 0 | 0 | 0 | 0 | 0 | 0 | 0 | 0 | 0 | 0 | 0 | 0 | 0 | 0 | 0 | 0 | 0 | 0 | - | 10Х12НДЛ
15Х13Л | 0 | 0 | 0 | 1 | 1 | 1 | 0 | 0 | 0 | 0 | 0 | 0 | 0 | 0 | 0 | 0 | 0 | 0 | 0 | 0 | 0 | 0 | 0 | 0 | 0 | 0 | 0 | 0 | 0 | 0 | 0 | 0 | 0 | 0 | 0 | 0 | 3 | - | 15Х13Л
15Х25ТЛ | 0 | 0 | 0 | 1 | 1 | 1 | 1 | 1 | 1 | 0 | 0 | 0 | 0 | 0 | 0 | 0 | 0 | 0 | 0 | 0 | 0 | 0 | 0 | 0 | 0 | 0 | 0 | 0 | 0 | 0 | 0 | 0 | 0 | 0 | 0 | 0 | 6 | - | 15Х25ТЛ
08Х15Н4ДМЛ | 0 | 0 | 0 | 0 | 0 | 0 | 0 | 1 | 1 | 0 | 0 | 0 | 0 | 0 | 0 | 0 | 0 | 0 | 0 | 0 | 0 | 0 | 0 | 0 | 0 | 0 | 0 | 0 | 0 | 0 | 0 | 0 | 0 | 0 | 0 | 0 | 2 | - | 08Х15Н4ДМЛ
08Х14Н7МЛ | 0 | 0 | 0 | 1 | 1 | 1 | 0 | 0 | 0 | 0 | 0 | 0 | 0 | 0 | 0 | 0 | 0 | 0 | 0 | 0 | 0 | 0 | 0 | 0 | 0 | 0 | 0 | 0 | 0 | 0 | 0 | 0 | 0 | 0 | 0 | 0 | 3 | - | 08Х14Н7МЛ
14Х18Н4Г4Л | 0 | 0 | 0 | 1 | 1 | 1 | 0 | 0 | 0 | 0 | 0 | 0 | 0 | 0 | 0 | 0 | 0 | 0 | 0 | 0 | 0 | 0 | 0 | 0 | 0 | 0 | 0 | 0 | 0 | 0 | 0 | 0 | 0 | 0 | 0 | 0 | 3 | - | 14Х18Н4Г4Л
12Х25Н5ТМФЛ | 0 | 0 | 0 | 1 | 1 | 1 | 0 | 0 | 0 | 0 | 0 | 0 | 0 | 0 | 0 | 0 | 0 | 0 | 0 | 0 | 0 | 0 | 0 | 0 | 0 | 0 | 0 | 0 | 0 | 0 | 0 | 0 | 0 | 0 | 0 | 0 | 3 | - | 12Х25Н5ТМФЛ
16Х18Н12С4ТЮЛ | 0 | 0 | 0 | 0 | 0 | 0 | 1 | 0 | 0 | 0 | 0 | 0 | 0 | 0 | 0 | 0 | 0 | 0 | 0 | 0 | 0 | 0 | 0 | 0 | 0 | 0 | 0 | 0 | 0 | 0 | 0 | 0 | 0 | 0 | 0 | 0 | 1 | - | 16Х18Н12С4ТЮЛ
35Х23Н7СЛ | 1 | 1 | 1 | 1 | 1 | 1 | 0 | 0 | 0 | 0 | 0 | 0 | 0 | 0 | 0 | 0 | 0 | 0 | 0 | 0 | 0 | 0 | 0 | 0 | 0 | 0 | 0 | 0 | 0 | 0 | 0 | 0 | 0 | 0 | 0 | 0 | 6 | - | 35Х23Н7СЛ
40Х24Н12СЛ | 1 | 1 | 1 | 1 | 1 | 1 | 0 | 0 | 0 | 0 | 0 | 0 | 0 | 0 | 0 | 0 | 0 | 0 | 0 | 0 | 0 | 0 | 0 | 0 | 0 | 0 | 0 | 0 | 0 | 0 | 0 | 0 | 0 | 0 | 0 | 0 | 6 | - | 40Х24Н12СЛ
20Х20Н14С2Л | 0 | 0 | 0 | 0 | 0 | 0 | 1 | 1 | 1 | 0 | 0 | 0 | 0 | 0 | 0 | 0 | 0 | 0 | 0 | 0 | 0 | 0 | 0 | 0 | 0 | 0 | 0 | 0 | 0 | 0 | 0 | 0 | 0 | 0 | 0 | 0 | 3 | - | 20Х20Н14С2Л
10Х18Н3Г3Д2Л | 0 | 0 | 0 | 1 | 0 | 0 | 0 | 0 | 0 | 0 | 0 | 0 | 0 | 0 | 0 | 0 | 0 | 0 | 0 | 0 | 0 | 0 | 0 | 0 | 0 | 0 | 0 | 0 | 0 | 0 | 0 | 0 | 0 | 0 | 0 | 0 | 1 | - | 10Х18Н3Г3Д2Л
10Х18Н9Л | 0 | 0 | 0 | 1 | 1 | 1 | 0 | 1 | 1 | 0 | 0 | 0 | 0 | 0 | 0 | 0 | 0 | 0 | 0 | 0 | 0 | 0 | 0 | 0 | 0 | 0 | 0 | 0 | 0 | 0 | 0 | 0 | 0 | 0 | 0 | 0 | 5 | - | 10Х18Н9Л
12Х18Н9ТЛ | 0 | 0 | 0 | 1 | 1 | 1 | 0 | 1 | 1 | 0 | 0 | 0 | 0 | 0 | 0 | 0 | 0 | 0 | 0 | 0 | 0 | 0 | 0 | 0 | 0 | 0 | 0 | 0 | 0 | 0 | 0 | 0 | 0 | 0 | 0 | 0 | 5 | - | 12Х18Н9ТЛ
10Х18Н11БЛ | 0 | 0 | 0 | 1 | 1 | 1 | 0 | 1 | 1 | 0 | 0 | 0 | 0 | 0 | 0 | 0 | 0 | 0 | 0 | 0 | 0 | 0 | 0 | 0 | 0 | 0 | 0 | 0 | 0 | 0 | 0 | 0 | 0 | 0 | 0 | 0 | 5 | - | 10Х18Н11БЛ
07Х17Н16ТЛ | 0 | 0 | 0 | 1 | 0 | 0 | 0 | 1 | 1 | 0 | 0 | 0 | 0 | 0 | 0 | 0 | 0 | 0 | 0 | 0 | 0 | 0 | 0 | 0 | 0 | 0 | 0 | 0 | 0 | 0 | 0 | 0 | 0 | 0 | 0 | 0 | 3 | - | 07Х17Н16ТЛ
12Х18Н12М3ТЛ | 0 | 0 | 0 | 1 | 1 | 1 | 0 | 1 | 1 | 0 | 0 | 0 | 0 | 0 | 0 | 0 | 0 | 0 | 0 | 0 | 0 | 0 | 0 | 0 | 0 | 0 | 0 | 0 | 0 | 0 | 0 | 0 | 0 | 0 | 0 | 0 | 5 | - | 12Х18Н12М3ТЛ
55Х18Г14С2ТЛ | 0 | 0 | 0 | 0 | 0 | 0 | 0 | 0 | 0 | 0 | 0 | 0 | 0 | 0 | 0 | 0 | 0 | 0 | 0 | 0 | 0 | 0 | 0 | 0 | 0 | 0 | 0 | 0 | 0 | 0 | 0 | 0 | 0 | 0 | 0 | 0 | 0 | - | 55Х18Г14С2ТЛ
15Х23Н18Л | 0 | 0 | 0 | 1 | 1 | 1 | 0 | 1 | 1 | 0 | 0 | 0 | 0 | 0 | 0 | 0 | 0 | 0 | 0 | 0 | 0 | 0 | 0 | 0 | 0 | 0 | 0 | 0 | 0 | 0 | 0 | 0 | 0 | 0 | 0 | 0 | 5 | - | 15Х23Н18Л
20Х25Н19С2Л | 0 | 0 | 0 | 0 | 0 | 0 | 1 | 1 | 1 | 0 | 0 | 0 | 0 | 0 | 0 | 0 | 0 | 0 | 0 | 0 | 0 | 0 | 0 | 0 | 0 | 0 | 0 | 0 | 0 | 0 | 0 | 0 | 0 | 0 | 0 | 0 | 3 | - | 20Х25Н19С2Л
18Х25Н19СЛ | 0 | 0 | 0 | 0 | 0 | 0 | 1 | 1 | 1 | 0 | 0 | 0 | 0 | 0 | 0 | 0 | 0 | 0 | 0 | 0 | 0 | 0 | 0 | 0 | 0 | 0 | 0 | 0 | 0 | 0 | 0 | 0 | 0 | 0 | 0 | 0 | 3 | - | 18Х25Н19СЛ
45Х17Г13Н3ЮЛ | 0 | 0 | 0 | 0 | 0 | 0 | 0 | 0 | 0 | 0 | 0 | 0 | 0 | 0 | 0 | 0 | 0 | 0 | 0 | 0 | 0 | 0 | 0 | 0 | 0 | 0 | 0 | 0 | 0 | 0 | 0 | 0 | 0 | 0 | 0 | 0 | 0 | - | 45Х17Г13Н3ЮЛ
35Х18Н24С2Л | 0 | 0 | 0 | 0 | 0 | 0 | 1 | 1 | 1 | 0 | 0 | 0 | 0 | 0 | 0 | 0 | 0 | 0 | 0 | 0 | 0 | 0 | 0 | 0 | 0 | 0 | 0 | 0 | 0 | 0 | 0 | 0 | 0 | 0 | 0 | 0 | 3 | - | 35Х18Н24С2Л
31Х19Н9МВБТЛ | 0 | 1 | 1 | 1 | 1 | 1 | 1 | 1 | 1 | 0 | 0 | 0 | 0 | 0 | 0 | 0 | 0 | 0 | 0 | 0 | 0 | 0 | 0 | 0 | 0 | 0 | 0 | 0 | 0 | 0 | 0 | 0 | 0 | 0 | 0 | 0 | 8 | - | 31Х19Н9МВБТЛ
12Х18Н12БЛ | 0 | 0 | 0 | 1 | 0 | 0 | 1 | 0 | 0 | 0 | 0 | 0 | 0 | 0 | 0 | 0 | 0 | 0 | 0 | 0 | 0 | 0 | 0 | 0 | 0 | 0 | 0 | 0 | 0 | 0 | 0 | 0 | 0 | 0 | 0 | 0 | 2 | - | 12Х18Н12БЛ
08Х17Н34В5Т3Ю2РЛ | 0 | 0 | 0 | 0 | 0 | 0 | 0 | 0 | 0 | 0 | 0 | 0 | 0 | 0 | 0 | 0 | 0 | 0 | 0 | 0 | 0 | 0 | 0 | 0 | 0 | 0 | 0 | 0 | 0 | 0 | 0 | 0 | 0 | 0 | 0 | 0 | 0 | - | 08Х17Н34В5Т3Ю2РЛ
15Х18Н22В6М2РЛ | 0 | 0 | 0 | 1 | 0 | 0 | 0 | 0 | 0 | 0 | 0 | 0 | 0 | 0 | 0 | 0 | 0 | 0 | 0 | 0 | 0 | 0 | 0 | 0 | 0 | 0 | 0 | 0 | 0 | 0 | 0 | 0 | 0 | 0 | 0 | 0 | 1 | - | 15Х18Н22В6М2РЛ
20Х21Н46В8РЛ | 1 | 0 | 0 | 1 | 1 | 1 | 0 | 0 | 0 | 0 | 0 | 0 | 0 | 0 | 0 | 0 | 0 | 0 | 0 | 0 | 0 | 0 | 0 | 0 | 0 | 0 | 0 | 0 | 0 | 0 | 0 | 0 | 0 | 0 | 0 | 0 | 4 | - | 20Х21Н46В8РЛ
110Г13Л | 0 | 0 | 0 | 1 | 1 | 1 | 0 | 0 | 0 | 0 | 1 | 1 | 0 | 1 | 1 | 0 | 0 | 0 | 0 | 0 | 0 | 0 | 0 | 0 | 0 | 0 | 0 | 0 | 0 | 0 | 0 | 0 | 0 | 0 | 0 | 0 | 7 | - | 110Г13Л
110Г13Х2БРЛ | 0 | 0 | 0 | 1 | 1 | 1 | 0 | 0 | 0 | 0 | 0 | 0 | 0 | 1 | 1 | 0 | 0 | 0 | 0 | 0 | 0 | 0 | 0 | 0 | 0 | 0 | 0 | 0 | 0 | 0 | 0 | 0 | 0 | 0 | 0 | 0 | 5 | - | 110Г13Х2БРЛ
110Г13ФТЛ | 0 | 0 | 0 | 1 | 1 | 1 | 0 | 0 | 0 | 0 | 0 | 0 | 0 | 0 | 0 | 0 | 0 | 0 | 0 | 0 | 0 | 0 | 0 | 0 | 0 | 0 | 0 | 0 | 0 | 0 | 0 | 0 | 0 | 0 | 0 | 0 | 3 | - | 110Г13ФТЛ
130Г14ХМФАЛ | 0 | 0 | 0 | 1 | 0 | 0 | 0 | 0 | 0 | 0 | 0 | 0 | 0 | 1 | 1 | 0 | 0 | 0 | 0 | 0 | 0 | 0 | 0 | 0 | 0 | 0 | 0 | 0 | 0 | 0 | 0 | 0 | 0 | 0 | 0 | 0 | 3 | - | 130Г14ХМФАЛ
120Г10ФЛ | 0 | 0 | 0 | 1 | 1 | 1 | 0 | 0 | 0 | 0 | 1 | 1 | 0 | 1 | 1 | 0 | 0 | 0 | 0 | 0 | 0 | 0 | 0 | 0 | 0 | 0 | 0 | 0 | 0 | 0 | 0 | 0 | 0 | 0 | 0 | 0 | 7 | - | 120Г10ФЛ
85Х4М5Ф2В6Л (Р6М5Л) | 0 | 0 | 0 | 0 | 0 | 0 | 0 | 0 | 0 | 0 | 0 | 0 | 0 | 1 | 1 | 0 | 0 | 0 | 0 | 0 | 0 | 0 | 0 | 0 | 0 | 0 | 0 | 0 | 0 | 0 | 0 | 0 | 0 | 0 | 0 | 0 | 2 | - | 85Х4М5Ф2В6Л (Р6М5Л)
90Х4М4Ф2В6Л (Р6М4Ф2Л) | 0 | 0 | 0 | 0 | 0 | 0 | 0 | 0 | 0 | 0 | 0 | 0 | 0 | 0 | 0 | 0 | 0 | 0 | 0 | 0 | 0 | 0 | 0 | 0 | 0 | 0 | 0 | 0 | 0 | 0 | 0 | 0 | 0 | 0 | 0 | 0 | 0 | - | 90Х4М4Ф2В6Л (Р6М4Ф2Л)
15Х14НЛ | 0 | 0 | 0 | 1 | 0 | 0 | 0 | 0 | 0 | 0 | 0 | 0 | 0 | 0 | 0 | 0 | 0 | 0 | 0 | 0 | 0 | 0 | 0 | 0 | 0 | 0 | 0 | 0 | 0 | 0 | 0 | 0 | 0 | 0 | 0 | 0 | 1 | - | 15Х14НЛ
08Х12Н4ГСМЛ | 0 | 0 | 0 | 1 | 1 | 1 | 1 | 1 | 1 | 0 | 0 | 0 | 0 | 0 | 0 | 0 | 0 | 0 | 0 | 0 | 0 | 0 | 0 | 0 | 0 | 0 | 0 | 0 | 0 | 0 | 0 | 0 | 0 | 0 | 0 | 0 | 6 | - | 08Х12Н4ГСМЛ
12Х21Н5Г2СЛ | 0 | 0 | 0 | 1 | 1 | 1 | 1 | 1 | 1 | 0 | 0 | 0 | 0 | 0 | 0 | 0 | 0 | 0 | 0 | 0 | 0 | 0 | 0 | 0 | 0 | 0 | 0 | 0 | 0 | 0 | 0 | 0 | 0 | 0 | 0 | 0 | 6 | - | 12Х21Н5Г2СЛ
12Х21Н5Г2СТЛ | 0 | 0 | 0 | 1 | 1 | 1 | 1 | 1 | 1 | 0 | 0 | 0 | 0 | 0 | 0 | 0 | 0 | 0 | 0 | 0 | 0 | 0 | 0 | 0 | 0 | 0 | 0 | 0 | 0 | 0 | 0 | 0 | 0 | 0 | 0 | 0 | 6 | - | 12Х21Н5Г2СТЛ
12Х21Н5Г2СМ2Л | 0 | 0 | 0 | 1 | 1 | 1 | 1 | 1 | 1 | 0 | 0 | 0 | 0 | 0 | 0 | 0 | 0 | 0 | 0 | 0 | 0 | 0 | 0 | 0 | 0 | 0 | 0 | 0 | 0 | 0 | 0 | 0 | 0 | 0 | 0 | 0 | 6 | - | 12Х21Н5Г2СМ2Л
12Х19Н7Г2САЛ | 0 | 0 | 0 | 1 | 1 | 1 | 1 | 1 | 1 | 0 | 0 | 0 | 0 | 0 | 0 | 0 | 0 | 0 | 0 | 0 | 0 | 0 | 0 | 0 | 0 | 0 | 0 | 0 | 0 | 0 | 0 | 0 | 0 | 0 | 0 | 0 | 6 | - | 12Х19Н7Г2САЛ
12Х21Н5Г2САЛ | 0 | 0 | 0 | 1 | 1 | 1 | 1 | 1 | 1 | 0 | 0 | 0 | 0 | 0 | 0 | 0 | 0 | 0 | 0 | 0 | 0 | 0 | 0 | 0 | 0 | 0 | 0 | 0 | 0 | 0 | 0 | 0 | 0 | 0 | 0 | 0 | 6 | - | 12Х21Н5Г2САЛ
07Х18Н10Г2С2М2Л | 0 | 0 | 0 | 1 | 1 | 1 | 1 | 1 | 1 | 0 | 0 | 0 | 0 | 0 | 0 | 0 | 0 | 0 | 0 | 0 | 0 | 0 | 0 | 0 | 0 | 0 | 0 | 0 | 0 | 0 | 0 | 0 | 0 | 0 | 0 | 0 | 6 | - | 07Х18Н10Г2С2М2Л
15Х18Н10Г2С2М2Л | 0 | 0 | 0 | 1 | 1 | 1 | 1 | 1 | 1 | 0 | 0 | 0 | 0 | 0 | 0 | 0 | 0 | 0 | 0 | 0 | 0 | 0 | 0 | 0 | 0 | 0 | 0 | 0 | 0 | 0 | 0 | 0 | 0 | 0 | 0 | 0 | 6 | - | 15Х18Н10Г2С2М2Л
15Х18Н10Г2С2М2ТЛ | 0 | 0 | 0 | 1 | 1 | 1 | 1 | 1 | 1 | 0 | 0 | 0 | 0 | 0 | 0 | 0 | 0 | 0 | 0 | 0 | 0 | 0 | 0 | 0 | 0 | 0 | 0 | 0 | 0 | 0 | 0 | 0 | 0 | 0 | 0 | 0 | 6 | - | 15Х18Н10Г2С2М2ТЛ
Ст0 | 0 | 0 | 0 | 0 | 0 | 0 | 0 | 0 | 0 | 0 | 0 | 0 | 0 | 0 | 0 | 0 | 0 | 0 | 0 | 0 | 0 | 0 | 0 | 0 | 0 | 0 | 0 | 0 | 0 | 0 | 0 | 0 | 0 | 0 | 0 | 0 | 0 | - | Ст0
Ст1кп | 0 | 0 | 0 | 0 | 0 | 0 | 0 | 0 | 0 | 0 | 0 | 0 | 0 | 0 | 0 | 0 | 0 | 0 | 0 | 0 | 0 | 0 | 0 | 0 | 0 | 0 | 0 | 0 | 0 | 0 | 0 | 0 | 0 | 0 | 0 | 0 | 0 | - | Ст1кп
Ст1пс | 0 | 0 | 0 | 0 | 0 | 0 | 0 | 0 | 0 | 0 | 0 | 0 | 0 | 0 | 0 | 0 | 0 | 0 | 0 | 0 | 0 | 0 | 0 | 0 | 0 | 0 | 0 | 0 | 0 | 0 | 0 | 0 | 0 | 0 | 0 | 0 | 0 | - | Ст1пс
Ст1сп | 0 | 0 | 0 | 0 | 0 | 0 | 0 | 0 | 0 | 0 | 0 | 0 | 0 | 0 | 0 | 0 | 0 | 0 | 0 | 0 | 0 | 0 | 0 | 0 | 0 | 0 | 0 | 0 | 0 | 0 | 0 | 0 | 0 | 0 | 0 | 0 | 0 | - | Ст1сп
Ст2кп | 0 | 0 | 0 | 0 | 0 | 0 | 0 | 0 | 0 | 0 | 0 | 0 | 0 | 0 | 0 | 0 | 0 | 0 | 0 | 0 | 0 | 0 | 0 | 0 | 0 | 0 | 0 | 0 | 0 | 0 | 0 | 0 | 0 | 0 | 0 | 0 | 0 | - | Ст2кп
Ст2пс | 0 | 0 | 0 | 0 | 0 | 0 | 0 | 0 | 0 | 0 | 0 | 0 | 0 | 0 | 0 | 0 | 0 | 0 | 0 | 0 | 0 | 0 | 0 | 0 | 0 | 0 | 0 | 0 | 0 | 0 | 0 | 0 | 0 | 0 | 0 | 0 | 0 | - | Ст2пс
Ст2сп | 0 | 0 | 0 | 0 | 0 | 0 | 0 | 0 | 0 | 0 | 0 | 0 | 0 | 0 | 0 | 0 | 0 | 0 | 0 | 0 | 0 | 0 | 0 | 0 | 0 | 0 | 0 | 0 | 0 | 0 | 0 | 0 | 0 | 0 | 0 | 0 | 0 | - | Ст2сп
Ст3кп | 0 | 0 | 0 | 0 | 0 | 0 | 0 | 0 | 0 | 0 | 0 | 0 | 0 | 0 | 0 | 0 | 0 | 0 | 0 | 0 | 0 | 0 | 0 | 0 | 0 | 0 | 0 | 0 | 0 | 0 | 0 | 0 | 0 | 0 | 0 | 0 | 0 | - | Ст3кп
Ст3пс | 0 | 0 | 0 | 0 | 0 | 0 | 0 | 0 | 0 | 0 | 0 | 0 | 0 | 0 | 0 | 0 | 0 | 0 | 0 | 0 | 0 | 0 | 0 | 0 | 0 | 0 | 0 | 0 | 0 | 0 | 0 | 0 | 0 | 0 | 0 | 0 | 0 | - | Ст3пс
Ст3сп | 0 | 0 | 0 | 0 | 0 | 0 | 0 | 0 | 0 | 0 | 0 | 0 | 0 | 0 | 0 | 0 | 0 | 0 | 0 | 0 | 0 | 0 | 0 | 0 | 0 | 0 | 0 | 0 | 0 | 0 | 0 | 0 | 0 | 0 | 0 | 0 | 0 | - | Ст3сп
Ст3Гпс | 0 | 0 | 0 | 0 | 0 | 0 | 1 | 1 | 1 | 0 | 0 | 0 | 0 | 0 | 0 | 0 | 0 | 0 | 0 | 0 | 0 | 0 | 0 | 0 | 0 | 0 | 0 | 0 | 0 | 0 | 0 | 0 | 0 | 0 | 0 | 0 | 3 | - | Ст3Гпс
Ст3Гсп | 0 | 0 | 0 | 0 | 0 | 0 | 1 | 1 | 1 | 0 | 0 | 0 | 0 | 0 | 0 | 0 | 0 | 0 | 0 | 0 | 0 | 0 | 0 | 0 | 0 | 0 | 0 | 0 | 0 | 0 | 0 | 0 | 0 | 0 | 0 | 0 | 3 | - | Ст3Гсп
Ст4кп | 1 | 1 | 0 | 0 | 0 | 0 | 0 | 0 | 0 | 0 | 0 | 0 | 0 | 0 | 0 | 0 | 0 | 0 | 0 | 0 | 0 | 0 | 0 | 0 | 0 | 0 | 0 | 0 | 0 | 0 | 0 | 0 | 0 | 0 | 0 | 0 | 2 | - | Ст4кп
Ст4пс | 1 | 1 | 0 | 0 | 0 | 0 | 0 | 0 | 0 | 0 | 0 | 0 | 0 | 0 | 0 | 0 | 0 | 0 | 0 | 0 | 0 | 0 | 0 | 0 | 0 | 0 | 0 | 0 | 0 | 0 | 0 | 0 | 0 | 0 | 0 | 0 | 2 | - | Ст4пс
Ст4сп | 1 | 1 | 0 | 0 | 0 | 0 | 0 | 0 | 0 | 0 | 0 | 0 | 0 | 0 | 0 | 0 | 0 | 0 | 0 | 0 | 0 | 0 | 0 | 0 | 0 | 0 | 0 | 0 | 0 | 0 | 0 | 0 | 0 | 0 | 0 | 0 | 2 | - | Ст4сп
Ст5пс | 0 | 0 | 1 | 0 | 0 | 0 | 0 | 0 | 0 | 0 | 0 | 0 | 0 | 0 | 0 | 0 | 0 | 0 | 0 | 0 | 0 | 0 | 0 | 0 | 0 | 0 | 0 | 0 | 0 | 0 | 0 | 0 | 0 | 0 | 0 | 0 | 1 | - | Ст5пс
Ст5сп | 0 | 0 | 1 | 0 | 0 | 0 | 0 | 0 | 0 | 0 | 0 | 0 | 0 | 0 | 0 | 0 | 0 | 0 | 0 | 0 | 0 | 0 | 0 | 0 | 0 | 0 | 0 | 0 | 0 | 0 | 0 | 0 | 0 | 0 | 0 | 0 | 1 | - | Ст5сп
Ст5Гпс | 1 | 1 | 1 | 0 | 0 | 0 | 1 | 1 | 1 | 0 | 0 | 0 | 0 | 0 | 0 | 0 | 0 | 0 | 0 | 0 | 0 | 0 | 0 | 0 | 0 | 0 | 0 | 0 | 0 | 0 | 0 | 0 | 0 | 0 | 0 | 0 | 6 | - | Ст5Гпс
Ст6пс | 0 | 0 | 0 | 0 | 0 | 0 | 0 | 0 | 0 | 0 | 0 | 0 | 0 | 0 | 0 | 0 | 0 | 0 | 0 | 0 | 0 | 0 | 0 | 0 | 0 | 0 | 0 | 0 | 0 | 0 | 0 | 0 | 0 | 0 | 0 | 0 | 0 | - | Ст6пс
Ст6сп | 0 | 0 | 0 | 0 | 0 | 0 | 0 | 0 | 0 | 0 | 0 | 0 | 0 | 0 | 0 | 0 | 0 | 0 | 0 | 0 | 0 | 0 | 0 | 0 | 0 | 0 | 0 | 0 | 0 | 0 | 0 | 0 | 0 | 0 | 0 | 0 | 0 | - | Ст6сп
10ГТ | 0 | 0 | 0 | 1 | 1 | 0 | 1 | 1 | 1 | 1 | 1 | 1 | 0 | 0 | 0 | 0 | 0 | 0 | 0 | 0 | 0 | 0 | 0 | 0 | 0 | 0 | 0 | 0 | 0 | 0 | 0 | 0 | 0 | 0 | 0 | 0 | 8 | - | 10ГТ
18Г2С | 0 | 0 | 0 | 1 | 1 | 1 | 0 | 0 | 0 | 1 | 1 | 1 | 0 | 1 | 1 | 0 | 0 | 0 | 0 | 0 | 0 | 0 | 0 | 0 | 0 | 0 | 0 | 0 | 0 | 0 | 0 | 0 | 0 | 0 | 0 | 0 | 8 | - | 18Г2С
32Г2Рпс | 0 | 0 | 1 | 0 | 0 | 0 | 0 | 0 | 0 | 1 | 1 | 1 | 0 | 1 | 1 | 0 | 0 | 0 | 0 | 0 | 0 | 0 | 0 | 0 | 0 | 0 | 0 | 0 | 0 | 0 | 0 | 0 | 0 | 0 | 0 | 0 | 6 | - | 32Г2Рпс
35ГС | 0 | 0 | 0 | 1 | 1 | 1 | 1 | 1 | 1 | 1 | 1 | 1 | 0 | 1 | 1 | 0 | 0 | 0 | 0 | 0 | 0 | 0 | 0 | 0 | 0 | 0 | 0 | 0 | 0 | 0 | 0 | 0 | 0 | 0 | 0 | 0 | 11 | Внимание | 35ГС
25Г2С | 1 | 1 | 1 | 1 | 1 | 1 | 0 | 0 | 0 | 1 | 1 | 1 | 0 | 1 | 1 | 0 | 0 | 0 | 0 | 0 | 0 | 0 | 0 | 0 | 0 | 0 | 0 | 0 | 0 | 0 | 0 | 0 | 0 | 0 | 0 | 0 | 11 | Внимание | 25Г2С
20ХГ2Ц | 0 | 0 | 0 | 1 | 1 | 1 | 0 | 0 | 0 | 0 | 0 | 0 | 0 | 1 | 1 | 0 | 0 | 0 | 0 | 0 | 0 | 0 | 0 | 0 | 0 | 0 | 0 | 0 | 0 | 0 | 0 | 0 | 0 | 0 | 0 | 0 | 5 | - | 20ХГ2Ц
80С | 0 | 0 | 0 | 1 | 1 | 1 | 0 | 0 | 0 | 1 | 1 | 1 | 0 | 1 | 1 | 0 | 0 | 0 | 0 | 0 | 0 | 0 | 0 | 0 | 0 | 0 | 0 | 0 | 0 | 0 | 0 | 0 | 0 | 0 | 0 | 0 | 8 | - | 80С
23Х2Г2Т | 0 | 0 | 0 | 1 | 1 | 1 | 0 | 0 | 0 | 0 | 0 | 0 | 0 | 1 | 1 | 0 | 0 | 0 | 0 | 0 | 0 | 0 | 0 | 0 | 0 | 0 | 0 | 0 | 0 | 0 | 0 | 0 | 0 | 0 | 0 | 0 | 5 | - | 23Х2Г2Т
22Х2Г2АЮ | 0 | 0 | 0 | 1 | 1 | 1 | 0 | 0 | 0 | 0 | 0 | 0 | 0 | 1 | 1 | 0 | 0 | 0 | 0 | 0 | 0 | 0 | 0 | 0 | 0 | 0 | 0 | 0 | 0 | 0 | 0 | 0 | 0 | 0 | 0 | 0 | 5 | - | 22Х2Г2АЮ
22Х2Г2Р | 0 | 0 | 0 | 1 | 1 | 1 | 0 | 0 | 0 | 0 | 0 | 0 | 0 | 1 | 1 | 0 | 0 | 0 | 0 | 0 | 0 | 0 | 0 | 0 | 0 | 0 | 0 | 0 | 0 | 0 | 0 | 0 | 0 | 0 | 0 | 0 | 5 | - | 22Х2Г2Р
20Х2Г2СР | 0 | 0 | 0 | 0 | 0 | 0 | 0 | 0 | 0 | 0 | 0 | 0 | 0 | 1 | 1 | 0 | 0 | 0 | 0 | 0 | 0 | 0 | 0 | 0 | 0 | 0 | 0 | 0 | 0 | 0 | 0 | 0 | 0 | 0 | 0 | 0 | 2 | - | 20Х2Г2СР
Note on A7: Долгов Алексей Владимирович: ГОСТ 19281-2014
Note on AN7: Долгов Алексей Владимирович: ГОСТ 19281-2014
Note on A80: Долгов Алексей Владимирович: ГОСТ 19281-2014
Note on AN80: Долгов Алексей Владимирович: ГОСТ 19281-2014
Note on A81: Долгов Алексей Владимирович: ГОСТ977-88
Note on AN81: Долгов Алексей Владимирович: ГОСТ977-88
Note on A193: Долгов Алексей Владимирович: ГОСТ 977-88
Note on AN193: Долгов Алексей Владимирович: ГОСТ 977-88
Note on A194: Долгов Алексей Владимирович: ГОСТ 380-2005
Note on AN194: Долгов Алексей Владимирович: ГОСТ 380-2005
Note on A213: Долгов Алексей Владимирович: ГОСТ 380-2005
Note on AN213: Долгов Алексей Владимирович: ГОСТ 380-2005
Note on A214: Долгов Алексей Владимирович ГОСТ 5781-82
Note on AN214: Долгов Алексей Владимирович ГОСТ 5781-82
Note on A224: Долгов Алексей Владимирович: ГОСТ 5781-82
Note on AN224: Долгов Алексей Владимирович: ГОСТ 5781-82