## 31.08.2021-454138
Протокол не может быть воспроизведен полностью или частично без письменного разрешения испытательной лаборатории | [10 empty] | Применяется в начальный период производства по Схеме Г ГОСТ 18105-2018.
Градуировочная зависимость не строится
СТРОИТЕЛЬНАЯ ЛАБОРАТОРИЯ Мостоотряд-41
[5 empty] | Чувашская республика, г.Чебоксары, проезд Лапсарский, д.41 | [5 empty] | Справочные данные:
[5 empty] | Аттестат аккредитации испытательной лаборатории | [5 empty] | Таблица 2 ГОСТ 18105-2018 |  | Таблица 3 ГОСТ 18105-2018
[5 empty] | №RU.МСС.АЛ.1095 от 18.12.2020 г. | [5 empty] | n | α | n | Vr | Возраст конструкции
[11 empty] | 2 | 2.57 | 3 | 4 | <28 | в промежуточном возрасте.
Объект: "Строительство и реконструкция участков автомобильной дороги М-7 "Волга" Москва - Владимир - Нижний Новгород - Казань - Уфа. Строительство моста через реку Сура на км 582+300 автомобильной дороги М-7 "Волга" Москва - Владимир -Нижний Новгород - Казань - Уфа, Чувашская Республика (2-ая очередь строительства)." | [10 empty] | 3 | 2.45 | 4 | 5 | =>28 | в проектном возрасте.
[11 empty] | 4 | 2.36 | 5 | 6
[11 empty] | 5 | 2.31 | 6 | 6.5 | Таблица А.3
[11 empty] | 6 | 2.26 | 7 | 7 | Вид бетона |  | Коэффициент Kт
|  |  |  | ПРОТОКОЛ № |  | 31.08.2021-454138 |  |  |  |  | 7 | 2.23 | 8 | 7.5 | тяжелый бетон |  | 1.28
|  |  | определение прочности бетона неразрушающим методом | [7 empty] | 8 | 2.2 | 9 | 7.75 | плотный силикатный |  | 1.33
|  |  | монолитных конструкций по ГОСТ 18105-2018 | [9 empty] | 10 | 8 | ячеистый |  | 1.43
[13 empty] | 11 | 8.2
Дата испытаний: |  |  |  |  | 12.08.2021-13/08/2021 | [7 empty] | 12 | 8.4
Нормативная документация на продукцию: |  |  |  |  | ГОСТ 26633-2015, ГОСТ 7473-2010 | [7 empty] | 13 | 8.6
Номер состава: |  |  |  |  | 454138 | [7 empty] | 14 | 8.8
Проектные показатели бетона по прочности: |  |  |  |  | В45 | [7 empty] | 15 | 9
Изготовитель бетона |  |  |  |  | Филиал АО "ДиМ" МО-41 | [7 empty] | 16 | 9.2
Дата изготовления |  |  |  |  | 15.07.2021-16.07.2021 | [7 empty] | 17 | 9.4
Возраст к моменту испытаний |  |  |  |  | 28 | суток | [6 empty] | 18 | 9.6
Тип бетона |  |  |  |  | тяжелый бетон | [7 empty] | 19 | 9.8
Метод испытания -разрушающий по ГОСТ 10180-2012; | [12 empty] | 20 | 10
Партия - бетонная смесь одного номинального состава, изготовленная за одну смену и не более одной недели в проектном возрасте. | [10 empty] | Промежуточные расчеты: |  | 21 | 10.2
Номер площадки | Дата измерений | Ri сред., МПа | [10 empty] | 22 | 10.4
[11 empty] | Ri-Rm | (Ri-Rm)^2 | 23 | 10.6
1 | 2021-08-12 | 59.8 | [8 empty] | -0.1 | 0.01 | 24 | 10.8
2 | 2021-08-12 | 60.2 |  |  | Показатели |  |  |  |  | Величина | 0.3 | 0.09 | 25 | 11
3 | 2021-08-12 | 59.8 |  |  | 1. Сумма (∑Ri), МПа |  |  |  |  | 479.5 | -0.1 | 0.01 | 26 | 11.2
4 | 2021-08-12 | 59.7 |  |  | 2. Количество наблюдений (n), шт |  |  |  |  | 8 | -0.2 | 0.04 | 27 | 11.4
5 | 2021-08-13 | 60.3 |  |  | 3. Среднее арифметическое (Rm), МПа |  |  |  |  | 59.9 | 0.4 | 0.16 | 28 | 11.6
6 | 2021-08-13 | 60.2 |  |  | 4. Класс по прочности "В", МПа |  |  |  |  | 45 | 0.3 | 0.09 | 29 | 11.8
7 | 2021-08-13 | 60.6 |  |  | 5. Требуемая доля проектного класса, % |  |  |  |  | 100 | 0.7 | 0.49 | 30 | 12
8 | 2021-08-13 | 58.9 |  |  | 6. Требуемая доля проектного класса, МПа |  |  |  |  | 45 | -1 | 1
9 |  |  |  |  | 7. Среднеквадратические отклонение Sm, МПа |  |  |  |  | 0.7727273
10 |  |  |  |  | 8. Коэффициент вариации текущий Vm, % |  |  |  |  | 1.290029
11 |  |  |  |  | 9. Коэффициент вариации граничный Vr, % |  |  |  |  | 7.5
12 |  |  |  |  | 10. Требуемая прочность бетона Rт, МПа |  |  |  |  | 57.6
13 |  |  |  |  | Условие возможности контроля по схеме Г
14 |  |  |  |  | Vm |  | ≤ | Vr
15 |  |  |  |  | 1.290029 |  | < | 7.5
16 |  |  |  |  | Можно применять схему Г
17
18 |  |  |  |  | Условия приемки бетона по прочности по ГОСТ 18105-2018 "Бетона. Правила контроля и оценки прочности" (п.8.5.2):
19
20 |  |  |  |  | Rm | ≥ | Rт | Rmin | ≥ | B
21 |  |  |  |  | 59.9 | > | 57.6 | 58.9 | > | 45
22 |  |  |  |  | условие выполняется |  |  | условие выполняется
23 |  |  |  |  | Партия бетонной смеси подлежит приемке по прочности
24
25
26
27
28 |  |  |  | ЗАКЛЮЧЕНИЕ:
29 |  |  |  | Фактическая прочность бетона за анализируемый период Rm равна 59,9МПа. Условия применения схемы Г по ГОСТ 18105-2018 выполняются. Требуемая прочность бетона принимается Rт=57,6МПа.
30
31
32
33
34
35
|  |  |  | Начальник строительной лаборатории |  |  | /Я.А. Минеева/
|  |  |  | Инженер строительной лаборатории |  |  | /С.Б. Сквознякова/