## В25 28c База 25.10.21
Протокол не может быть воспроизведен полностью или частично без письменного разрешения испытательной лаборатории
СТРОИТЕЛЬНАЯ ЛАБОРАТОРИЯ Мостоотряд-41
[6 empty] | Чувашская республика, г.Чебоксары, проезд Лапсарский, д.41 | [5 empty] | X | - | показание прибора
[6 empty] | Аттестат Аттестат аккредитации испытательной лаборатории № __________________ от __.__.202_ г. | [5 empty] | Y | - | прочность образцов
ГРАДУИРОВОЧНАЯ КОРРЕЛЯЦИОННАЯ ЗАВИСИМОСТЬ
по ГОСТ 22690-2015, ГОСТ 18105-2018
Бетон В___ по карте подбора №_________
[9 empty] | Дата: | 2021-10-15
Склерометр ИПС-МГ4.01 зав.№_______ свидетельство о поверке №_______________ до ___.__.202_ г.
Предприятие-изготовитель бетонной смеси: |  |  |  | __________________
Возраст бетона: |  | ___
Испытанные образцы: |  |  | нормальные условия
Номер партии | Показания прибора X | Прочность, МПа |  |  | ¦Yр-Y/Sт¦ |  |  | Параметр | Величина | [9 empty] | 1 | 2 | [8 empty] | 3 | 4
|  | по кубам | расчетная Ур | [5 empty] | до отбр | после отбр | до отбраковки | [7 empty] | После отбраковки | [9 empty] | После отбраковки для линии тренда |  | Скопировать из двух столбцов 1 и 2 диапазоном значения и вставить в 3, 4 весь диапазон специальной вставкой "встаивть значения". После очистить через del пустые ячейки в столбцах 3 и 4 (иначе видит как заполненные ячейки и принимает за нули)
|  |  | до отбр | после | до отбр | после |  | Исх.n(N) | 27 | 27 | х-ср.х | y-ср.у | (х-ср.х)*(y-ср.у) | (х-ср.х)2 | ур (расч) | (ур-у)2 | !ур-у! | !(ур-у)/ST! | отбрак |  | х-ср.х | y-ср.у | (х-ср.х)*(y-ср.у) | (х-ср.х)2 | ур (расч) | (ур-у)2 | !ур-у! | !(ур-у)/ST!
1 | 34.3 | 52.1 | 49.6261 | 49.6261 | 1.0944 | 1.0944 |  | n | 27 | 27 | 1.163 | 4.2704 | 4.9663 | 1.3525 | 49.6261 | 6.1202 | 2.4739 | 1.0944 | 34.3 | 52.1 | 1.163 | 4.2704 | 4.9663 | 1.3525 | 49.6261 | 6.1202 | 2.4739 | 1.0944 | 34.3 | 52.1
2 | 34.3 | 49.6 | 49.6261 | 49.6261 | 0.011544 | 0.011544 |  | a | 1.5447 | 1.5447 | 1.163 | 1.7704 | 2.0589 | 1.3525 | 49.6261 | 0.00068102 | 0.026096 | 0.011544 | 34.3 | 49.6 | 1.163 | 1.7704 | 2.0589 | 1.3525 | 49.6261 | 0.00068102 | 0.026096 | 0.011544 | 34.3 | 49.6
3 | 31.3 | 42.3 | 44.9919 | 44.9919 | 1.1908 | 1.1908 |  | b | -3.3582 | -3.3582 | -1.837 | -5.5296 | 10.1581 | 3.3747 | 44.9919 | 7.2463 | 2.6919 | 1.1908 | 31.3 | 42.3 | -1.837 | -5.5296 | 10.1581 | 3.3747 | 44.9919 | 7.2463 | 2.6919 | 1.1908 | 31.3 | 42.3
4 | 33.5 | 49 | 48.3903 | 48.3903 | 0.2697 | 0.2697 |  | макс.y | 57.4 | 57.4 | 0.36296 | 1.1704 | 0.4248 | 0.13174 | 48.3903 | 0.37172 | 0.60969 | 0.2697 | 33.5 | 49 | 0.36296 | 1.1704 | 0.4248 | 0.13174 | 48.3903 | 0.37172 | 0.60969 | 0.2697 | 33.5 | 49
5 | 33.9 | 49.3 | 49.0082 | 49.0082 | 0.12908 | 0.12908 |  | мин.у | 41.6 | 41.6 | 0.76296 | 1.4704 | 1.1218 | 0.58211 | 49.0082 | 0.085145 | 0.2918 | 0.12908 | 33.9 | 49.3 | 0.76296 | 1.4704 | 1.1218 | 0.58211 | 49.0082 | 0.085145 | 0.2918 | 0.12908 | 33.9 | 49.3
6 | 35.6 | 48.1 | 51.6342 | 51.6342 | 1.5634 | 1.5634 |  | макс.х | 37.4 | 37.4 | 2.463 | 0.27037 | 0.66591 | 6.0662 | 51.6342 | 12.4909 | 3.5342 | 1.5634 | 35.6 | 48.1 | 2.463 | 0.27037 | 0.66591 | 6.0662 | 51.6342 | 12.4909 | 3.5342 | 1.5634 | 35.6 | 48.1
7 | 33.3 | 46.4 | 48.0814 | 48.0814 | 0.74377 | 0.74377 |  | мин.х | 29 | 29 | 0.16296 | -1.4296 | -0.23298 | 0.026557 | 48.0814 | 2.827 | 1.6814 | 0.74377 | 33.3 | 46.4 | 0.16296 | -1.4296 | -0.23298 | 0.026557 | 48.0814 | 2.827 | 1.6814 | 0.74377 | 33.3 | 46.4
8 | 30.6 | 41.6 | 43.9106 | 43.9106 | 1.0221 | 1.0221 |  | ср.х | 33.137 | 33.137 | -2.537 | -6.2296 | 15.8048 | 6.4366 | 43.9106 | 5.3388 | 2.3106 | 1.0221 | 30.6 | 41.6 | -2.537 | -6.2296 | 15.8048 | 6.4366 | 43.9106 | 5.3388 | 2.3106 | 1.0221 | 30.6 | 41.6
9 | 31.5 | 44.8 | 45.3008 | 45.3008 | 0.22156 | 0.22156 |  | ср.у | 47.8296 | 47.8296 | -1.637 | -3.0296 | 4.9596 | 2.6799 | 45.3008 | 0.25085 | 0.50085 | 0.22156 | 31.5 | 44.8 | -1.637 | -3.0296 | 4.9596 | 2.6799 | 45.3008 | 0.25085 | 0.50085 | 0.22156 | 31.5 | 44.8
10 | 30 | 44.1 | 42.9837 | 42.9837 | 0.49379 | 0.49379 |  | ∑х | 894.7 | 894.7 | -3.137 | -3.7296 | 11.7 | 9.841 | 42.9837 | 1.246 | 1.1163 | 0.49379 | 30 | 44.1 | -3.137 | -3.7296 | 11.7 | 9.841 | 42.9837 | 1.246 | 1.1163 | 0.49379 | 30 | 44.1
11 | 29 | 44.1 | 41.439 | 41.439 | 1.1771 | 1.1771 |  | ∑у | 1291.4 | 1291.4 | -4.137 | -3.7296 | 15.4296 | 17.1151 | 41.439 | 7.0808 | 2.661 | 1.1771 | 29 | 44.1 | -4.137 | -3.7296 | 15.4296 | 17.1151 | 41.439 | 7.0808 | 2.661 | 1.1771 | 29 | 44.1
12 | 31.6 | 43.3 | 45.4553 | 45.4553 | 0.95343 | 0.95343 |  | коэфф.корелл, r | 0.82055 | 0.82055 | -1.537 | -4.5296 | 6.9622 | 2.3625 | 45.4553 | 4.6454 | 2.1553 | 0.95343 | 31.6 | 43.3 | -1.537 | -4.5296 | 6.9622 | 2.3625 | 45.4553 | 4.6454 | 2.1553 | 0.95343 | 31.6 | 43.3
13 | 33.3 | 44.5 | 48.0814 | 48.0814 | 1.5843 | 1.5843 |  |  |  |  | 0.16296 | -3.3296 | -0.54261 | 0.026557 | 48.0814 | 12.8262 | 3.5814 | 1.5843 | 33.3 | 44.5 | 0.16296 | -3.3296 | -0.54261 | 0.026557 | 48.0814 | 12.8262 | 3.5814 | 1.5843 | 33.3 | 44.5
14 | 32.4 | 48.7 | 46.6911 | 46.6911 | 0.88866 | 0.88866 |  | Sт | 2.2606 | 2.2606 | -0.73704 | 0.87037 | -0.6415 | 0.54322 | 46.6911 | 4.0357 | 2.0089 | 0.88866 | 32.4 | 48.7 | -0.73704 | 0.87037 | -0.6415 | 0.54322 | 46.6911 | 4.0357 | 2.0089 | 0.88866 | 32.4 | 48.7
15 | 34 | 51.2 | 49.1627 | 49.1627 | 0.90124 | 0.90124 |  |  |  |  | 0.86296 | 3.3704 | 2.9085 | 0.74471 | 49.1627 | 4.1507 | 2.0373 | 0.90124 | 34 | 51.2 | 0.86296 | 3.3704 | 2.9085 | 0.74471 | 49.1627 | 4.1507 | 2.0373 | 0.90124 | 34 | 51.2
16 | 32.1 | 48.5 | 46.2277 | 46.2277 | 1.0052 | 1.0052 |  | Sт*100% ср.у | 4.7263 | 4.7263 | -1.037 | 0.67037 | -0.6952 | 1.0754 | 46.2277 | 5.1634 | 2.2723 | 1.0052 | 32.1 | 48.5 | -1.037 | 0.67037 | -0.6952 | 1.0754 | 46.2277 | 5.1634 | 2.2723 | 1.0052 | 32.1 | 48.5
17 | 31.7 | 44 | 45.6098 | 45.6098 | 0.71211 | 0.71211 |  |  | норма(<=15) | норма(<=15) | -1.437 | -3.8296 | 5.5033 | 2.0651 | 45.6098 | 2.5914 | 1.6098 | 0.71211 | 31.7 | 44 | -1.437 | -3.8296 | 5.5033 | 2.0651 | 45.6098 | 2.5914 | 1.6098 | 0.71211 | 31.7 | 44
18 | 33.9 | 49.6 | 49.0082 | 49.0082 | 0.26179 | 0.26179 |  | макс. | 1.5843 | 1.5843 | 0.76296 | 1.7704 | 1.3507 | 0.58211 | 49.0082 | 0.35022 | 0.5918 | 0.26179 | 33.9 | 49.6 | 0.76296 | 1.7704 | 1.3507 | 0.58211 | 49.0082 | 0.35022 | 0.5918 | 0.26179 | 33.9 | 49.6
19 | 35 | 47.3 | 50.7074 | 50.7074 | 1.5073 | 1.5073 |  | ¦(yp-y)/Sт¦ |  | норма(<=2) | 1.863 | -0.52963 | -0.98668 | 3.4706 | 50.7074 | 11.6104 | 3.4074 | 1.5073 | 35 | 47.3 | 1.863 | -0.52963 | -0.98668 | 3.4706 | 50.7074 | 11.6104 | 3.4074 | 1.5073 | 35 | 47.3
20 | 32.1 | 48.2 | 46.2277 | 46.2277 | 0.87248 | 0.87248 |  | отбраковано замеров, шт | 0 | 0 | -1.037 | 0.37037 | -0.38409 | 1.0754 | 46.2277 | 3.89 | 1.9723 | 0.87248 | 32.1 | 48.2 | -1.037 | 0.37037 | -0.38409 | 1.0754 | 46.2277 | 3.89 | 1.9723 | 0.87248 | 32.1 | 48.2
21 | 30.9 | 44.2 | 44.374 | 44.374 | 0.076974 | 0.076974 |  |  |  |  | -2.237 | -3.6296 | 8.1196 | 5.0043 | 44.374 | 0.030278 | 0.17401 | 0.076974 | 30.9 | 44.2 | -2.237 | -3.6296 | 8.1196 | 5.0043 | 44.374 | 0.030278 | 0.17401 | 0.076974 | 30.9 | 44.2
22 | 32.1 | 48.8 | 46.2277 | 46.2277 | 1.1379 | 1.1379 |  | результат проверки | вывод: | вывод: | -1.037 | 0.97037 | -1.0063 | 1.0754 | 46.2277 | 6.6168 | 2.5723 | 1.1379 | 32.1 | 48.8 | -1.037 | 0.97037 | -1.0063 | 1.0754 | 46.2277 | 6.6168 | 2.5723 | 1.1379 | 32.1 | 48.8
23 | 33.4 | 49.4 | 48.2358 | 48.2358 | 0.51498 | 0.51498 |  |  | допускается | допускается | 0.26296 | 1.5704 | 0.41295 | 0.06915 | 48.2358 | 1.3553 | 1.1642 | 0.51498 | 33.4 | 49.4 | 0.26296 | 1.5704 | 0.41295 | 0.06915 | 48.2358 | 1.3553 | 1.1642 | 0.51498 | 33.4 | 49.4
24 | 34.9 | 50.4 | 50.5529 | 50.5529 | 0.067653 | 0.067653 |  |  |  |  | 1.763 | 2.5704 | 4.5315 | 3.108 | 50.5529 | 0.023389 | 0.15294 | 0.067653 | 34.9 | 50.4 | 1.763 | 2.5704 | 4.5315 | 3.108 | 50.5529 | 0.023389 | 0.15294 | 0.067653 | 34.9 | 50.4
25 | 35.3 | 47.7 | 51.1708 | 51.1708 | 1.5354 | 1.5354 |  | S4, МПа | 0.957 | 0.957 | 2.163 | -0.12963 | -0.28038 | 4.6784 | 51.1708 | 12.0467 | 3.4708 | 1.5354 | 35.3 | 47.7 | 2.163 | -0.12963 | -0.28038 | 4.6784 | 51.1708 | 12.0467 | 3.4708 | 1.5354 | 35.3 | 47.7
26 | 37.4 | 57.4 | 54.4148 | 54.4148 | 1.3206 | 1.3206 |  | Отклонения единичных значений прочности в допустимых пределах от среднего значения участков/образцов. |  |  | 4.263 | 9.5704 | 40.7981 | 18.1729 | 54.4148 | 8.9116 | 2.9852 | 1.3206 | 37.4 | 57.4 | 4.263 | 9.5704 | 40.7981 | 18.1729 | 54.4148 | 8.9116 | 2.9852 | 1.3206 | 37.4 | 57.4
27 | 37.3 | 56.8 | 54.2603 | 54.2603 | 1.1235 | 1.1235 |  |  |  |  | 4.163 | 8.9704 | 37.3433 | 17.3303 | 54.2603 | 6.4501 | 2.5397 | 1.1235 | 37.3 | 56.8 | 4.163 | 8.9704 | 37.3433 | 17.3303 | 54.2603 | 6.4501 | 2.5397 | 1.1235 | 37.3 | 56.8
Условия отклонений значений
[7 empty] | Зависимость: |  | y = a*x+b |  |  | Значения |  | Нижний | Верхний | Выбор диапазона | Данные п.6.1.7 гост 22690-2015 |  | Э/Среднее | Выбор диапазона |  | Условие
[11 empty] | ср Х | 33.137 | Минимальное показание прибора | 0 | 20 | - | 0.5 | 1.5 | 0.87515 | 0.6 | 1.4 | хорошо
[11 empty] | мин Х | 29 |  | 20 | 50 | + | 0.6 | 1.4
[11 empty] | макс Х | 37.4 |  | 50 | 80 | - | 0.7 | 1.3
[14 empty] | 80 |  | - | 0.8 | 1.2
[13 empty] | Максимальное показание прибора | 0 | 20 | - | 0.5 | 1.5 | 1.1286 | 0.6 | 1.4 | хорошо
[14 empty] | 20 | 50 | + | 0.6 | 1.4
[14 empty] | 50 | 80 | - | 0.7 | 1.3
[14 empty] | 80 |  | - | 0.8 | 1.2
[11 empty] | ср Y | 47.8296 | Минимальное показание образца | 0 | 20 | - | 0.5 | 1.5 | 0.86975 | 0.6 | 1.4 | хорошо
[11 empty] | мин Y | 41.6 |  | 20 | 50 | + | 0.6 | 1.4
[11 empty] | макс Y | 57.4 |  | 50 | 80 | - | 0.7 | 1.3
[14 empty] | 80 |  | - | 0.8 | 1.2
[13 empty] | Максимальное показание образца | 0 | 20 | - | 0.5 | 1.5 | 1.2001 | 0.6 | 1.4 | хорошо
[14 empty] | 20 | 50 | + | 0.6 | 1.4
[14 empty] | 50 | 80 | - | 0.7 | 1.3
[14 empty] | 80 |  | - | 0.8 | 1.2
[5 empty] | ________________ |  |  | /ФИО/
Note on B15: Х - прочность по универсальной зависисмости