## 1
Протокол не может быть воспроизведен полностью или частично без письменного разрешения испытательной лаборатории | [9 empty] | Применяется при ограниченном допуске к бетону по Схеме Г ГОСТ 18105-2018.
Градуировочная зависимость не строится
СТРОИТЕЛЬНАЯ ЛАБОРАТОРИЯ Мостоотряд-41
[5 empty] | Чувашская республика, г.Чебоксары, проезд Лапсарский, д.41 |  |  |  |  | Справочные данные:
[5 empty] | Аттестат аккредитации испытательной лаборатории |  |  |  |  | Таблица 2 ГОСТ 18105-2018 |  |  | Таблица 3 ГОСТ 18105-2018
[5 empty] | №RU.МСС.АЛ.1095 от 18.12.2020 г. |  |  |  |  | n | α |  | n | Vr | Возраст конструкции
[10 empty] | 2 | 2.57 |  | 3 | 4 | <28 | в промежуточном возрасте.
Объект: "Транспортная развязка на пересечении МКАД с Волоколамским шоссе. Эстакада №3 (съезд с внешней стороны МКАД на Волоколамское шоссе в центр)" | [9 empty] | 3 | 2.45 |  | 4 | 5 | =>28 | в проектном возрасте.
[10 empty] | 4 | 2.36 |  | 5 | 6
[10 empty] | 5 | 2.31 |  | 6 | 6.5
[10 empty] | 6 | 2.26 |  | 7 | 7
|  |  |  | ПРОТОКОЛ № |  | 190/3 | от 07.08.2020 |  |  | 7 | 2.23 |  | 8 | 7.5
|  |  | определение прочности бетона неразрушающим методом | [6 empty] | 8 | 2.2 |  | 9 | 7.75
|  |  | монолитных конструкций по ГОСТ 18105-2018 | [9 empty] | 10 | 8
[13 empty] | 11 | 8.2
Дата испытаний: |  | 2020-08-07 | [10 empty] | 12 | 8.4
Конструкция: |  | Барьерное ограждение пролетного строения 3.9-3.10, 3.10-3.11 ось 2 | [10 empty] | 13 | 8.6
[13 empty] | 14 | 8.8
Нормативная документация на продукцию: |  |  |  |  | ГОСТ 26633-2015, ГОСТ 7473-2010 | [7 empty] | 15 | 9
Проектные показатели бетона по прочности: |  |  |  |  | В40 | [7 empty] | 16 | 9.2
Изготовитель бетона |  |  |  |  | МТФ "Мокон" | [7 empty] | 17 | 9.4
Дата бетонирования |  |  |  |  | 2020-07-31 | [7 empty] | 18 | 9.6
Возраст к моменту испытаний |  |  |  |  | 7 | суток | [6 empty] | 19 | 9.8
Метод испытания - по контрольным образцам ГОСТ 10180-2012; | [12 empty] | 20 | 10
Партия - каждая отдельная конструкция, отдельные захватки или зоны конструкции в промежуточном возрасте. | [12 empty] | 21 | 10.2
Оборудование: ИПС МГ 4.01 зав.№7070 сертификат о калибровке №1/460к до 27.02.2021 г. | [12 empty] | 22 | 10.4
[13 empty] | 23 | 10.6
[13 empty] | 24 | 10.8
Номер площадки | Дата измерений | Ri сред., МПа |  |  | Показатели |  |  |  | Величина |  |  |  | 25 | 11
[5 empty] | 1. Сумма (∑Ri), МПа |  |  |  | 337.9 |  |  |  | 26 | 11.2
1 | 2020-08-07 | 35.3 |  |  | 2. Количество наблюдений (n), шт |  |  |  | 9 |  |  |  | 27 | 11.4
2 | 2020-08-07 | 35 |  |  | 3. Среднее арифметическое (Rm), МПа |  |  |  | 37.54444 |  |  |  | 28 | 11.6
3 | 2020-08-07 | 34.9 |  |  | 4. Класс по прочности "В", МПа |  |  |  | 40 |  |  |  | 29 | 11.8
4 | 2020-08-07 | 40 |  |  | 5. Требуемая доля проектного класса, % |  |  |  | 75 |  |  |  | 30 | 12
5 | 2020-08-07 | 40 |  |  | 6. Требуемая доля проектного класса, МПа |  |  |  | 30
6 | 2020-08-07 | 35.7 |  |  | 7. Среднеквадратические отклонение Sm, МПа |  |  |  | 3.46991
7 | 2020-08-07 | 45 |  |  | 8. Коэффициент вариации текущий Vm, % |  |  |  | 9.242141
8 | 2020-08-07 | 35 |  |  | 9. Коэффициент вариации граничный Vr, % |  |  |  | 7.75 | Промежуточные расчеты:
9 | 2020-08-07 | 37 |  |  | 10. Фактический класс бетона Вф, МПа |  |  |  | 30
[5 empty] | Условие возможности контроля по схеме Г | [5 empty] | Ri-Rm | (Ri-Rm)^2
[5 empty] | Vm |  | ≤ | Vr |  |  | -2.244444 | 5.037531
[5 empty] | 9.242141 |  | > | 7.75 |  |  | -2.544444 | 6.474198
[5 empty] | Нельзя применять схему Г | [5 empty] | -2.644444 | 6.993086
[11 empty] | 2.455556 | 6.029753
[11 empty] | 2.455556 | 6.029753
[11 empty] | -1.844444 | 3.401975
[11 empty] | 7.455556 | 55.58531
[11 empty] | -2.544444 | 6.474198
[11 empty] | -0.5444444 | 0.2964198
Условия приемки бетона по прочности по ГОСТ 18105-2018 "Бетона. Правила контроля и оценки прочности" (п.8.5.2):
Вф | ≥ | Внорм
30 | = | 30
условие выполняется
ЗАКЛЮЧЕНИЕ:
Фактический класс бетона по прочности монолитной конструкции (Вф) равен 30,0МПа, что не менее требуемой доли класса В40. Следовательно, выполняется требуемое стандартное условие.
Единичная монолитная конструкция (партия) проектного класса В40 в возрасте 7 суток подлежит приемке c 75,0%-ной прочностью согласно ГОСТ 18105-2018.
[5 empty] | Инженер строительной лаборатории |  |  | Липин К.Н.
[5 empty] | Начальник строительной лаборатории |  |  | Минеева Я.А.
Formulas:
Дата измерений = [Дата измерений, row above]