## 1
Протокол не может быть воспроизведен полностью или частично без письменного разрешения испытательной лаборатории | [10 empty] | Применяется при неразрушающем контроле по Схеме В ГОСТ 18105-2018.
Градуировочная зависимость строится по образцам бетона разрушающим методом.
СТРОИТЕЛЬНАЯ ЛАБОРАТОРИЯ Мостоотряд-41
[5 empty] | Чувашская республика, г.Чебоксары, проезд Лапсарский, д.41 | [5 empty] | Справочные данные:
[5 empty] | Аттестат аккредитации испытательной лаборатории | [5 empty] | Таблица 5 ГОСТ 18105-2018 |  |  | Таблица А.1 ГОСТ 18105-2018 |  |  | Возраст конструкции
[5 empty] | №RU.МСС.АЛ.1095 от 18.12.2020 г. | [5 empty] | n | tβ |  | Vm | Kт |  | <28 | в промежуточном возрасте.
[11 empty] | 6 | 2.57 |  | 1 | 1.07 |  | =>28 | в проектном возрасте.
Объект: "Транспортная развязка на пересечении МКАД с Волоколамским шоссе. Эстакада №3 (съезд с внешней стороны МКАД на Волоколамское шоссе в центр)" | [10 empty] | 7 | 2.45 |  | 2 | 1.07
[11 empty] | 8 | 2.36 |  | 3 | 1.07
[11 empty] | 9 | 2.31 |  | 4 | 1.07
[11 empty] | 10 | 2.26 |  | 5 | 1.07
|  |  |  | ПРОТОКОЛ № |  | 190/3 | от 07.08.2020 |  |  |  | 11 | 2.23 |  | 6 | 1.07
|  |  | определение прочности бетона неразрушающим методом | [7 empty] | 12 | 2.2 |  | 7 | 1.08
|  |  | монолитных конструкций по ГОСТ 18105-2018 | [7 empty] | 13 | 2.18 |  | 8 | 1.09
[11 empty] | 14 | 2.16 |  | 9 | 1.11
Дата испытаний: |  | 2020-08-07 | [8 empty] | 15 | 2.15 |  | 10 | 1.14
Конструкция: |  | Барьерное ограждение пролетного строения 3.9-3.10, 3.10-3.11 ось 2 | [8 empty] | 16 | 2.13 |  | 11 | 1.18
[11 empty] | 17 | 2.12 |  | 12 | 1.23
Нормативная документация на продукцию: |  |  |  |  | ГОСТ 26633-2015, ГОСТ 7473-2010 | [5 empty] | 18 | 2.11 |  | 13 | 1.28
Проектные показатели бетона по прочности: |  |  |  |  | В40 | [5 empty] | 19 | 2.1 |  | 14 | 1.33
Изготовитель бетона |  |  |  |  | МТФ "Мокон" | [8 empty] | 15 | 1.38
Дата бетонирования |  |  |  |  | 2020-07-31 | [8 empty] | 16 | 1.43
Возраст к моменту испытаний |  |  |  |  | 7 | суток
Метод испытания - неразрушающий по ГОСТ 22690-2015;
Партия - неразрушающими методами контролируют не менее одной конструкции каждого вида в промежуточном возрасте.
Оборудование: ИПС МГ 4.01 зав.№7070 сертификат о калибровке №1/460к до 27.02.2021 г.
Коэффициенты с градуировочной зависимости:
а= | 0.76 | b= | 13.33 | Sт.н.м= | 0.45 | r= | 0.809 |  | S4= | 0.891 | Промежуточные расчеты:
Номер площадки | Дата измерений | Ri сред., МПа | С учетом градуировочной |  | Показатели |  |  |  |  | Величина | [5 empty] | Расчет Вф при разном количестве образцов:
[5 empty] | 1. Сумма (∑Ri), МПа |  |  |  |  | 409.104 |  | Ri-Rm | (Ri-Rm)^2 | ¦(Ri-Rm)/Rm*100¦ | свыше 8% | n | Вф |  | проверка
1 | 2020-08-07 | 35.3 | 40.158 |  | 2. Количество наблюдений (n), шт |  |  |  |  | 10 |  | -0.7524 | 0.5661058 | 1.8 |  | 6 ≤ n ≤10 | 40.2 |  | 2.26
2 | 2020-08-07 | 38 | 42.21 |  | 3. Среднее арифметическое (Rm), МПа |  |  |  |  | 40.9104 |  | 1.2996 | 1.68896016 | 3.2 |  | ≥20 | недостаточно образцов |  | 1.07
3 | 2020-08-07 | 34.9 | 39.854 |  | 4. Класс по прочности "В", МПа |  |  |  |  | 40 |  | -1.0564 | 1.11598096 | 2.6
4 | 2020-08-07 | 34.9 | 39.854 |  | 5. Требуемая доля проектного класса, % |  |  |  |  | 100 |  | -1.0564 | 1.11598096 | 2.6
5 | 2020-08-07 | 40 | 43.73 |  | 6. Требуемая доля проектного класса, МПа |  |  |  |  | 40 |  | 2.8196 | 7.95014416 | 6.9
6 | 2020-08-07 | 35.7 | 40.462 |  | 7. Среднеквадратическое отклонение метода S2, МПа |  |  |  |  | 0.9981889 |  | -0.4484 | 0.2010626 | 1.1
7 | 2020-08-07 | 35.3 | 40.158 |  | 8. Среднеквадратическое отклонение метода S1, МПа |  |  |  |  | 1.478673 |  | -0.7524 | 0.5661058 | 1.8
8 | 2020-08-07 | 39 | 42.97 |  | 9. Среднеквадратическое отклонение бетона Sm, МПа |  |  |  |  | 2.090964 |  | 2.0596 | 4.24195216 | 5
9 | 2020-08-07 | 34.9 | 39.854 |  | 10. Текущий коэффициент вариации Vm, % |  |  |  |  | 5.111082 |  | -1.0564 | 1.11598096 | 2.6
10 | 2020-08-07 | 34.9 | 39.854 |  | 11. Фактический класс бетона по прочности Вф, МПа |  |  |  |  | 40.2 |  | -1.0564 | 1.11598096 | 2.6
Условия приемки бетона по прочности по ГОСТ 18105-2018 "Бетона. Правила контроля и оценки прочности" (п.8.5.2):
Вф | ≥ | Внорм
40.2 | > | 40
условие выполняется
ЗАКЛЮЧЕНИЕ:
Фактический класс бетона по прочности монолитной конструкции (Вф) равен 40,2МПа, что не менее требуемой доли класса В40. Следовательно, выполняется требуемое стандартное условие.
Единичная монолитная конструкция (партия) проектного класса В40 в возрасте 7 суток подлежит приемке c 100,5%-ной прочностью согласно ГОСТ 18105-2018
Испытал: |  |  |  |  | Инженер строительной лаборатории |  |  | Липин К.Н.
[5 empty] | Начальник строительной лаборатории |  |  | Минеева Я.А.
Formulas:
Дата измерений = [Дата измерений, row above]