## 1
Протокол не может быть воспроизведен полностью или частично без письменного разрешения испытательной лаборатории | [10 empty] | Применяется в начальный период производства при приготовлении единичных ихделий по Схеме Г ГОСТ 18105-2018.
СТРОИТЕЛЬНАЯ ЛАБОРАТОРИЯ Мостоотряд-41
[5 empty] | Аттестат аккредитации испытательной лаборатории | [5 empty] | Справочные данные:
[5 empty] | №RU.МСС.АЛ.1095 от 18.12.2020 г. | [5 empty] | Таблица 2 ГОСТ 18105-2018 |  | Таблица 3 ГОСТ 18105-2018
[11 empty] | n | α | n | Vr | Возраст конструкции
[11 empty] | 2 | 2.57 | 3 | 4 | <28 | в промежуточном возрасте.
[11 empty] | 3 | 2.45 | 4 | 5 | =>28 | в проектном возрасте.
[11 empty] | 4 | 2.36 | 5 | 6
[11 empty] | 5 | 2.31 | 6 | 6.5 | Таблица А.3
[11 empty] | 6 | 2.26 | 7 | 7 | Вид бетона |  | Коэффициент Kт
|  |  |  | ПРОТОКОЛ № |  | 190/3 | от 07.08.2020 |  |  |  | 7 | 2.23 | 8 | 7.5 | тяжелый бетон |  | 1.28
|  |  | определение прочности бетона неразрушающим методом | [7 empty] | 8 | 2.2 | 9 | 7.75 | плотный силикатный |  | 1.33
|  |  | монолитных конструкций по ГОСТ 18105-2018 | [9 empty] | 10 | 8 | ячеистый |  | 1.43
[13 empty] | 11 | 8.2
Дата испытаний: |  |  |  |  | 2020-08-07 | [7 empty] | 12 | 8.4 | 7.2.2 При определении прочности бетона по контрольным образцам (схемы А, Б, Г) при изготовлении изделий на предприятии-изготовителе отбирают не менее двух проб от каждой партии бетонной смеси и не менее одной пробы в смену.
Нормативная документация на продукцию: |  |  |  |  | ГОСТ 26633-2015, ГОСТ 7473-2010 | [7 empty] | 13 | 8.6
Конструкция: | [12 empty] | 14 | 8.8
Проектные показатели бетона по прочности: |  |  |  |  | В40 | [7 empty] | 15 | 9 | 7.2.3 Из каждой пробы бетонной смеси изготовляют серии контрольных образцов для определения каждого вида нормируемой прочности по п. 4.4. Число образцов в серии принимают по ГОСТ 10180. Допускается изготовлять серии контрольных образцов для определения прочности бетона в проектном возрасте не из каждой пробы, а не менее чем из двух проб, отбираемых от одной партии в неделю при классе бетона по прочности В30 и ниже, и четырех проб, отбираемых от двух партий в неделю при классе бетона по прочности В35 и выше.
Номер состава | [12 empty] | 16 | 9.2
Дата изготовления |  |  |  |  | 2020-07-31 | [7 empty] | 17 | 9.4
Возраст к моменту испытаний |  |  |  |  | 7 | суток | [6 empty] | 18 | 9.6
Тип бетона |  |  |  |  | тяжелый бетон | [7 empty] | 19 | 9.8
Метод испытания - разрушающий по ГОСТ 10180-2012; | [12 empty] | 20 | 10
Партия - бетон изделий, за промежуток не менее одной смены, не более одной недели в промежуточном возрасте. | [10 empty] | Промежуточные расчеты: |  | 21 | 10.2
Номер площадки | Дата измерений | Ri сред., МПа | [10 empty] | 22 | 10.4 | 7.2.4 Контрольные образцы бетона должны твердеть в одинаковых с изделиями условиях до определения отпускной или передаточной прочности. Последующее твердение образцов, предназначенных для определения прочности бетона в проектном возрасте, должно проходить в нормальных условиях при температуре (20±2)°С и относительной влажности воздуха (95±5)%.
[11 empty] | Ri-Rm | (Ri-Rm)^2 | 23 | 10.6
1 | 2020-08-07 | 39 | [8 empty] | 0.7 | 0.49 | 24 | 10.8
2 | 2020-08-07 | 35 |  |  | Показатели |  |  |  |  | Величина | -3.3 | 10.89 | 25 | 11
3 | 2020-08-07 | 37 |  |  | 1. Сумма (∑Ri), МПа |  |  |  |  | 345 | -1.3 | 1.69 | 26 | 11.2
4 | 2020-08-07 | 40 |  |  | 2. Количество наблюдений (n), шт |  |  |  |  | 9 | 1.7 | 2.89 | 27 | 11.4
5 | 2020-08-07 | 40 |  |  | 3. Среднее арифметическое (Rm), МПа |  |  |  |  | 38.3 | 1.7 | 2.89 | 28 | 11.6
6 | 2020-08-07 | 40 |  |  | 4. Класс по прочности "В", МПа |  |  |  |  | 40 | 1.7 | 2.89 | 29 | 11.8
7 | 2020-08-07 | 42 |  |  | 5. Требуемая доля проектного класса, % |  |  |  |  | 75 | 3.7 | 13.69 | 30 | 12
8 | 2020-08-07 | 35 |  |  | 6. Требуемая доля проектного класса, МПа |  |  |  |  | 30 | -3.3 | 10.89
9 | 2020-08-07 | 37 |  |  | 7. Среднеквадратические отклонение Sm, МПа |  |  |  |  | 2.449745 | -1.3 | 1.69
10 |  |  |  |  | 8. Коэффициент вариации текущий Vm, % |  |  |  |  | 6.396201
11 |  |  |  |  | 9. Коэффициент вариации граничный Vr, % |  |  |  |  | 7.75
12 |  |  |  |  | 10. Требуемая прочность бетона Rт, МПа |  |  |  |  | 38.4
13 |  |  |  |  | Условие возможности контроля по схеме Г
14 |  |  |  |  | Vm |  | ≤ | Vr
15 |  |  |  |  | 6.396201 |  | < | 7.75
16 |  |  |  |  | Можно применять схему Г
17
18 |  |  |  |  | Условия приемки бетона по прочности по ГОСТ 18105-2018 "Бетона. Правила контроля и оценки прочности" (п.8.5.2):
19
20 |  |  |  |  | Rm | ≥ | Rт | Rmin | ≥ | B
21 |  |  |  |  | 38.3 | < | 38.4 | 35 | > | 30
22 |  |  |  |  | условие не выполняется |  |  | условие выполняется
23 |  |  |  |  | Партия бетонной смеси не подлежит приемке по прочности
24
25
26
27
28 |  |  |  | ЗАКЛЮЧЕНИЕ:
29 |  |  |  | Фактическая прочность бетона в партии изделий Rm равен 38,3МПа, что менее требуемой прочности в промежуточном возрасте Rт 38,4МПа. Минимальное единичное значение прочности Rmin не ниже нормируемого класса бетона попрочности В. Следовательно, не выполняется требуемое стандартное условие.
30
31
32
33 |  |  |  | Партия изделий в возрасте 7 суток не подлежит приемке c 74,8%-ной прочностью согласно ГОСТ 18105-2018.
34
35
[5 empty] | Инженер строительной лаборатории |  |  | Липин К.Н.
[5 empty] | Начальник строительной лаборатории |  |  | Минеева Я.А.